## SAINT-GOBAIN ISOVER
SAINT-GOBAIN ISOVER
Name | GTIN | HAN | Feuerwiderstandsklasse | Werkstoff | Länge (mm) | Stärke (mm) | Brandverhalten | Feuchteverhalten Dämmstoff | Kaschierung | Werkstoff Kaschierung, Beschichtung | Außendurchmesser Rohr (mm) | sd-Wert (m) | Spezifische Wärmekapazität c (J/(kg*K)) | QNG Pos. nach Katalog 313 | Bilder
Protect BSR 90 Alu2 42/29 Brandschutzrohrschale | 4003973319939 | 762042 | F 120, F 30 | Steinwolle | 1.200,00 | 29,00 | A2 | durchgehend Wasser abweisend | einseitig | Aluminiumfolie mit Gitternetzverstärkung | 42,00 | 200,00 | 1.030,00 | 123 | https://cdn.ais-online.de/m2/61/65361/images/51/48323951px413x275.jpg https://cdn.ais-online.de/m2/61/65361/images/97/48798297px413x275.jpg https://cdn.ais-online.de/m2/61/65361/images/41/48342541px2551x1673.jpg
powered by Heinze