## SAINT-GOBAIN ISOVER
SAINT-GOBAIN ISOVER
Name | GTIN | HAN | Anwendungsgebiet Wärmedämmstoff | Ausführung | Feuerwiderstandsklasse | Werkstoff | Breite (mm) | Länge (mm) | Stärke (mm) | Brandverhalten | Kaschierung | Wärmeleitfähigkeitsstufe | Bemessungswert Wärmeleitfähigkeit (W/(m*K)) | längenspezifischer Strömungswiderstand (kPa/m²) | max. Temperaturbeständigkeit Peakbelastung (°C) | Nennwert der Wärmeleitfähigkeit (W/(m*K)) | Spezifische Wärmekapazität c (J/(kg*K)) | Wasserdampfdiffusionswiderstandszahl | Bilder
Superglass-Klemmfilz KF4-032 2500x1.250x180 mm | 4035882013660 | 9803218 | DZ, WH | Rolle | F 30 - B, F 90 - B | Glaswolle | 1.250,00 | 2.500,00 | 180,00 | A1 | unkaschiert | 032 | 0,03 | 25,00 | 150,00 | 0,03 | 1.030,00 | 1,00 | https://cdn.ais-online.de/m2/61/65361/images/96/48359496px634x487.webp
powered by Heinze