## SAINT-GOBAIN ISOVER
SAINT-GOBAIN ISOVER
Name | GTIN | HAN | Anwendungsgebiet Wärmedämmstoff | Ausführung | Werkstoff | Breite (mm) | Länge (mm) | Stärke (mm) | Brandverhalten | Schalldämmgruppe | Wärmeleitfähigkeitsstufe | Bemessungswert Wärmeleitfähigkeit (W/(m*K)) | dynamische Steifigkeit (MN/m³) | max. Temperaturbeständigkeit Peakbelastung (°C) | Nennwert der Wärmeleitfähigkeit (W/(m*K)) | Spezifische Wärmekapazität c (J/(kg*K)) | Wasserdampfdiffusionswiderstandszahl | längenspezifischer Strömungswiderstand | Bilder
Superglass-Trittschalldämmplatte TS-032 1.250x600x20 mm | 4035882005122 | 9902220 | DES | Platte | Glaswolle | 600,00 | 1.250,00 | 20,00 | A2-s1, d0 | sh - erhöhte Zusammendrückbarkeit | 032 | 0,03 | 10,00 | 150,00 | 0,03 | 1.030,00 | 1,00 - 2,00 | 5 kPa/m² | https://cdn.ais-online.de/m2/61/65361/images/90/48359490px516x267.webp
powered by Heinze