## SAINT-GOBAIN ISOVER
SAINT-GOBAIN ISOVER
Name | GTIN | HAN | Anwendungsgebiet Wärmedämmstoff | Ausführung | Werkstoff | Breite (mm) | Länge (mm) | Stärke (mm) | Brandverhalten | Schalldämmgruppe | Wärmeleitfähigkeitsstufe | Bemessungswert Wärmeleitfähigkeit (W/(m*K)) | dynamische Steifigkeit (MN/m³) | max. Temperaturbeständigkeit Peakbelastung (°C) | Nennwert der Wärmeleitfähigkeit (W/(m*K)) | Spezifische Wärmekapazität c (J/(kg*K)) | Wasserdampfdiffusionswiderstandszahl | längenspezifischer Strömungswiderstand | Bilder
SUPERGLASS Trittschalldämmplatte TS - 032 |  |  | DES | Platte | Glaswolle | 600,00 | 1.250,00 | 15,00 - 40,00 | A2-s1, d0 | sh - erhöhte Zusammendrückbarkeit | 032 | 0,03 | 7,00 - 20,00 | 150,00 | 0,03 | 1.030,00 | 1,00 - 2,00 | 5 kPa/m² | https://cdn.ais-online.de/m2/61/65361/images/90/48359490px516x267.webp
Superglass-Trittschalldämmplatte TS-032 1.250x600x15 mm | 4035882005115 | 9902215 | DES | Platte | Glaswolle | 600,00 | 1.250,00 | 15,00 - 40,00 | A2-s1, d0 | sh - erhöhte Zusammendrückbarkeit | 032 | 0,03 | 7,00 - 20,00 | 150,00 | 0,03 | 1.030,00 | 1,00 - 2,00 | 5 kPa/m² | https://cdn.ais-online.de/m2/61/65361/images/90/48359490px516x267.webp
Superglass-Trittschalldämmplatte TS-032 1.250x600x20 mm | 4035882005122 | 9902220 | DES | Platte | Glaswolle | 600,00 | 1.250,00 | 15,00 - 40,00 | A2-s1, d0 | sh - erhöhte Zusammendrückbarkeit | 032 | 0,03 | 7,00 - 20,00 | 150,00 | 0,03 | 1.030,00 | 1,00 - 2,00 | 5 kPa/m² | https://cdn.ais-online.de/m2/61/65361/images/90/48359490px516x267.webp
Superglass-Trittschalldämmplatte TS-032 1.250x600x25 mm | 4035882005139 | 9902225 | DES | Platte | Glaswolle | 600,00 | 1.250,00 | 15,00 - 40,00 | A2-s1, d0 | sh - erhöhte Zusammendrückbarkeit | 032 | 0,03 | 7,00 - 20,00 | 150,00 | 0,03 | 1.030,00 | 1,00 - 2,00 | 5 kPa/m² | https://cdn.ais-online.de/m2/61/65361/images/90/48359490px516x267.webp
Superglass-Trittschalldämmplatte TS-032 1.250x600x30 mm | 4035882005146 | 9902230 | DES | Platte | Glaswolle | 600,00 | 1.250,00 | 15,00 - 40,00 | A2-s1, d0 | sh - erhöhte Zusammendrückbarkeit | 032 | 0,03 | 7,00 - 20,00 | 150,00 | 0,03 | 1.030,00 | 1,00 - 2,00 | 5 kPa/m² | https://cdn.ais-online.de/m2/61/65361/images/90/48359490px516x267.webp
Superglass-Trittschalldämmplatte TS-032 1.250x600x35 mm | 4035882005153 | 9902235 | DES | Platte | Glaswolle | 600,00 | 1.250,00 | 15,00 - 40,00 | A2-s1, d0 | sh - erhöhte Zusammendrückbarkeit | 032 | 0,03 | 7,00 - 20,00 | 150,00 | 0,03 | 1.030,00 | 1,00 - 2,00 | 5 kPa/m² | https://cdn.ais-online.de/m2/61/65361/images/90/48359490px516x267.webp
Superglass-Trittschalldämmplatte TS-032 1.250x600x40 mm | 4035882005160 | 9902240 | DES | Platte | Glaswolle | 600,00 | 1.250,00 | 15,00 - 40,00 | A2-s1, d0 | sh - erhöhte Zusammendrückbarkeit | 032 | 0,03 | 7,00 - 20,00 | 150,00 | 0,03 | 1.030,00 | 1,00 - 2,00 | 5 kPa/m² | https://cdn.ais-online.de/m2/61/65361/images/90/48359490px516x267.webp
powered by Heinze