## SAINT-GOBAIN ISOVER
SAINT-GOBAIN ISOVER
Name | GTIN | HAN | Ausführung | Werkstoff | Breite (mm) | Länge (mm) | Stärke (mm) | Brandverhalten | Kaschierung | Werkstoff Kaschierung, Beschichtung | Gewicht (kg) | max. Temperaturbeständigkeit Peakbelastung (°C) | sd-Wert (m) | Spezifische Wärmekapazität c (J/(kg*K)) | QNG Pos. nach Katalog 313 | Bilder
TECH Lamella Mat 2.0 50mm 5000x600x50mm Lamellenmatte | 4003973316396 | 7828750 | Rolle | Glaswolle | 600,00 | 5.000,00 | 50,00 | A1 | einseitig | Aluminiumfolie mit Gitternetzverstärkung | 2,40 | 400,00 | 200,00 | 1.030,00 | 123 | https://cdn.ais-online.de/m2/61/65361/images/42/48323942px413x275.jpg https://cdn.ais-online.de/m2/61/65361/images/45/48798345px413x275.jpg https://cdn.ais-online.de/m2/61/65361/images/10/48342510px2551x1673.jpg
powered by Heinze