## SAINT-GOBAIN ISOVER
SAINT-GOBAIN ISOVER
Name | GTIN | HAN | Anwendungsgebiet Wärmedämmstoff | Ausführung | Farbton | Werkstoff | Breite (mm) | Länge (mm) | Stärke (mm) | Befestigung | Beständigkeit | Brandverhalten | Diffusionsverhalten | Kaschierung | Wärmeleitfähigkeitsstufe | Werkstoff Kaschierung, Beschichtung | Zugfestigkeitsstufe | Bemessungswert Wärmeleitfähigkeit (W/(m*K)) | max. Temperaturbeständigkeit Peakbelastung (°C) | Nennwert der Wärmeleitfähigkeit (W/(m*K)) | Spezifische Wärmekapazität c (J/(kg*K)) | Wasserdampfdiffusionswiderstandszahl | QNG Pos. nach Katalog 313 | längenspezifischer Strömungswiderstand | Bilder
Topdec DP 1 weiß 1250x625x160mm Decken-Dämmplatte | 4003973234270 | 736616 | DI, WI | Platte | gelb, grün | Steinwolle | 625,00 | 1.250,00 | 160,00 | dübeln, kleben | Beständig gegenüber Schimmelpilzen und Bakterien | A1 | diffusionsoffen | beidseitig | 035 | Glasvlies | zk - keine Anforderung an Zugfestigkeit | 0,04 | 150,00 | 0,03 | 1.030,00 | 1,00 | 123 | 15 kPa/m² | https://cdn.ais-online.de/m2/61/65361/images/25/48342925px2534x1554.webp
powered by Heinze