## SAINT-GOBAIN ISOVER
SAINT-GOBAIN ISOVER
Name | GTIN | HAN | Anwendungsgebiet Wärmedämmstoff | Ausführung | Farbton | Werkstoff | Breite (mm) | Länge (mm) | Stärke (mm) | Befestigung | Beständigkeit | Brandverhalten | Diffusionsverhalten | Kaschierung | Wärmeleitfähigkeitsstufe | Werkstoff Kaschierung, Beschichtung | Zugfestigkeitsstufe | Bemessungswert Wärmeleitfähigkeit (W/(m*K)) | max. Temperaturbeständigkeit Peakbelastung (°C) | Nennwert der Wärmeleitfähigkeit (W/(m*K)) | Spezifische Wärmekapazität c (J/(kg*K)) | Wasserdampfdiffusionswiderstandszahl | QNG Pos. nach Katalog 313 | längenspezifischer Strömungswiderstand | Bilder
Topdec Hardline 800x600x140mm Decken-Dämmplatte | 4003973104757 | 7040114 | DI, WI | Platte | gelb, grün | Steinwolle | 600,00 | 800,00 | 140,00 | dübeln, kleben | Beständig gegenüber Schimmelpilzen und Bakterien | A1 | diffusionsoffen | einseitig | 035 | Glasvlies | zk - keine Anforderung an Zugfestigkeit | 0,04 | 150,00 | 0,03 | 1.030,00 | 1,00 | 123 | 15 kPa/m² | https://cdn.ais-online.de/m2/61/65361/images/59/48342859px3281x2542.webp
powered by Heinze