## SAINT-GOBAIN ISOVER
SAINT-GOBAIN ISOVER
Name | GTIN | HAN | Anwendungsgebiet Wärmedämmstoff | Ausführung | Farbton | Werkstoff | Breite (mm) | Länge (mm) | Stärke (mm) | Befestigung | Beständigkeit | Brandverhalten | Diffusionsverhalten | Kaschierung | Wärmeleitfähigkeitsstufe | Werkstoff Kaschierung, Beschichtung | Zugfestigkeitsstufe | Bemessungswert Wärmeleitfähigkeit (W/(m*K)) | max. Temperaturbeständigkeit Peakbelastung (°C) | Nennwert der Wärmeleitfähigkeit (W/(m*K)) | Spezifische Wärmekapazität c (J/(kg*K)) | Wasserdampfdiffusionswiderstandszahl | Zugfestigkeit (N/mm²) | QNG Pos. nach Katalog 313 | längenspezifischer Strömungswiderstand | Bilder
Topdec Universal 800x625x140mm Decken-Dämmplatte | 4003973105488 | 7820714 | DI, WI | Platte | gelb, grün | Steinwolle | 625,00 | 800,00 | 140,00 | dübeln, kleben | Beständig gegenüber Schimmelpilzen und Bakterien | A1 | diffusionsoffen | einseitig | 035 | Beschichtung, anorganisch | zg - geringe Zugfestigkeit | 0,04 | 150,00 | 0,03 | 1.030,00 | 1,00 | 0,00 | 123 | 15 kPa/m² | https://cdn.ais-online.de/m2/61/65361/images/04/48342904px2598x2598.jpg
powered by Heinze