## SAINT-GOBAIN ISOVER
SAINT-GOBAIN ISOVER
Name | GTIN | HAN | Feuerwiderstandsklasse | Werkstoff | Länge (mm) | Stärke (mm) | Brandverhalten | Feuchteverhalten Dämmstoff | Kaschierung | Risikominimierung BNB 1.1.6 | Status BNB (Bewertungssystem Nachhaltiges Bauen) | Wärmeleitfähigkeitsstufe | Werkstoff Kaschierung, Beschichtung | Außendurchmesser Rohr (mm) | Nennwert der Wärmeleitfähigkeit (W/(m*K)) | sd-Wert (m) | Spezifische Wärmekapazität c (J/(kg*K)) | QNG Pos. nach Katalog 313 | BNB Pos. nach Katalog 1.1.6 | Bilder
U PROTECT Pipe Section Alu2 40 219 1200x219x40mm Mineralwolleschale | 4003973096809 | 7494219 | F 120, F 90 | Glaswolle, Steinwolle | 1.200,00 | 40,00 | A2L-s1, d0 | durchgehend Wasser abweisend | einseitig | 5 von 5 | erfüllt | 035 | Aluminiumfolie mit Gitternetzverstärkung | 219,00 | 0,06 - 0,09 | 200,00 | 1.030,00 | 123 | 36b | https://cdn.ais-online.de/m2/61/65361/images/80/48323980px413x275.jpg https://cdn.ais-online.de/m2/61/65361/images/93/48798293px2953x2081.jpg https://cdn.ais-online.de/m2/61/65361/images/48/48342448px2551x1673.jpg
powered by Heinze