## SAINT-GOBAIN ISOVER
SAINT-GOBAIN ISOVER
Name | GTIN | HAN | Ausführung | Werkstoff | Breite (mm) | Länge (mm) | Stärke (mm) | Kaschierung | Risikominimierung BNB 1.1.6 | Status BNB (Bewertungssystem Nachhaltiges Bauen) | Nennwert der Wärmeleitfähigkeit (W/(m*K)) | Spezifische Wärmekapazität c (J/(kg*K)) | Wasserdampfdiffusionswiderstandszahl | QNG Pos. nach Katalog 313 | BNB Pos. nach Katalog 1.1.6 | längenspezifischer Strömungswiderstand | Bilder
U TECH SLAB MT 3.1 1250mm*600mm*60mm | 4003973321697 | 7940460 | Platte | Steinwolle | 600,00 | 1.250,00 | 60,00 | unkaschiert | 5 von 5 | erfüllt | 0,03 | 1.030,00 | 1,00 | 123 | 36b | 20 kPa/m² | https://cdn.ais-online.de/m2/61/65361/images/06/48324006px413x275.jpg https://cdn.ais-online.de/m2/61/65361/images/83/48798483px413x275.jpg https://cdn.ais-online.de/m2/61/65361/images/20/48342520px5361x3543.jpg
powered by Heinze