## SAINT-GOBAIN ISOVER
SAINT-GOBAIN ISOVER
Name | GTIN | HAN | Ausführung | Werkstoff | Breite (mm) | Länge (mm) | Stärke (mm) | Kaschierung | Risikominimierung BNB 1.1.6 | Status BNB (Bewertungssystem Nachhaltiges Bauen) | Werkstoff Kaschierung, Beschichtung | Spezifische Wärmekapazität c (J/(kg*K)) | QNG Pos. nach Katalog 313 | BNB Pos. nach Katalog 1.1.6 | Bilder
U TECH SLAB MT 3.1 Alu1 1200mm*600mm*50mm | 4003973321741 | 7945150 | Platte | Steinwolle | 600,00 | 1.200,00 | 50,00 | einseitig | 5 von 5 | erfüllt | Aluminium-Verbundfolie | 1.030,00 | 123 | 36b | https://cdn.ais-online.de/m2/61/65361/images/59/48323959px413x275.jpg https://cdn.ais-online.de/m2/61/65361/images/90/48798490px413x275.jpg https://cdn.ais-online.de/m2/61/65361/images/20/48342520px5361x3543.jpg
powered by Heinze