## SAINT-GOBAIN ISOVER
SAINT-GOBAIN ISOVER
Name | GTIN | HAN | Anwendungsgebiet Wärmedämmstoff | Ausführung | Werkstoff | Breite (mm) | Länge (mm) | Stärke (mm) | Befestigung | Brandverhalten | Druckbelastbarkeitsstufe | Feuchteverhalten Dämmstoff | Kaschierung | Risikominimierung BNB 1.1.6 | Status BNB (Bewertungssystem Nachhaltiges Bauen) | Wärmeleitfähigkeitsstufe | Werkstoff Kaschierung, Beschichtung | Zugfestigkeitsstufe | Bemessungswert Wärmeleitfähigkeit (W/(m*K)) | max. Temperaturbeständigkeit Peakbelastung (°C) | Nennwert der Wärmeleitfähigkeit (W/(m*K)) | Spezifische Wärmekapazität c (J/(kg*K)) | Wasserdampfdiffusionswiderstandszahl | QNG Pos. nach Katalog 313 | BNB Pos. nach Katalog 1.1.6 | längenspezifischer Strömungswiderstand | Bilder
ULTIMATE FSP-034 1250x625x240mm Fassaden-Dämmplatte | 4003973321000 | 7955024 | DAD, WAB, WI, WZ | Platte | Steinwolle | 625,00 | 1.250,00 | 240,00 | klemmen, mechanisch | A1 | dk - keine Druckbelastbarkeit | durchgehend Wasser abweisend, WL (P) - langzeitige Wasseraufnahme | einseitig | 5 von 5 | erfüllt | 035 | Glasvlies | zk - keine Anforderung an Zugfestigkeit | 0,04 | 150,00 | 0,03 | 1.030,00 | 1,00 | 123 | 36b | 10 kPa/m² | https://cdn.ais-online.de/m2/61/65361/images/97/48342997px2293x2353.webp
powered by Heinze