## SAINT-GOBAIN ISOVER
SAINT-GOBAIN ISOVER
Name | GTIN | HAN | Anwendungsgebiet Wärmedämmstoff | Ausführung | Feuerwiderstandsklasse | Werkstoff | Breite (mm) | Länge (mm) | Stärke (mm) | Brandverhalten | Kaschierung | Risikominimierung BNB 1.1.6 | Status BNB (Bewertungssystem Nachhaltiges Bauen) | Wärmeleitfähigkeitsstufe | Bemessungswert Wärmeleitfähigkeit (W/(m*K)) | längenspezifischer Strömungswiderstand (kPa/m²) | max. Temperaturbeständigkeit Peakbelastung (°C) | Nennwert der Wärmeleitfähigkeit (W/(m*K)) | Spezifische Wärmekapazität c (J/(kg*K)) | Wasserdampfdiffusionswiderstandszahl | QNG Pos. nach Katalog 313 | BNB Pos. nach Katalog 1.1.6 | Bilder
ULTIMATE HBF-034 4700x575x120mm Holzbau-Filz | 4003973113766 | 7915512 | WH | Rolle | F 30 | Glaswolle, Steinwolle | 575,00 | 4.700,00 | 120,00 | A1 | unkaschiert | 5 von 5 | erfüllt | 035 | 0,04 | 10,00 | 150,00 | 0,03 | 1.030,00 | 1,00 | 123 | 36b | https://cdn.ais-online.de/m2/61/65361/images/43/48342943px2626x3340.webp https://cdn.ais-online.de/m2/61/65361/images/46/48342446px500x503.jpg
powered by Heinze