## SAINT-GOBAIN ISOVER
SAINT-GOBAIN ISOVER
Name | GTIN | HAN | Anwendungsgebiet Wärmedämmstoff | Ausführung | Werkstoff | Breite (mm) | Länge (mm) | Stärke (mm) | Brandverhalten | Feuchteverhalten Dämmstoff | Kaschierung | Risikominimierung BNB 1.1.6 | Status BNB (Bewertungssystem Nachhaltiges Bauen) | Wärmeleitfähigkeitsstufe | Werkstoff Kaschierung, Beschichtung | Zugfestigkeitsstufe | Bemessungswert Wärmeleitfähigkeit (W/(m*K)) | max. Temperaturbeständigkeit Peakbelastung (°C) | Nennwert der Wärmeleitfähigkeit (W/(m*K)) | Spezifische Wärmekapazität c (J/(kg*K)) | Wasserdampfdiffusionswiderstandszahl | QNG Pos. nach Katalog 313 | BNB Pos. nach Katalog 1.1.6 | längenspezifischer Strömungswiderstand | Bilder
ULTIMATE KP-034 1200x625x120mm Kern-Dämmplatte | 4003973111007 | 7912012 | DI, WI, WZ | Platte | Steinwolle | 625,00 | 1.200,00 | 120,00 | A1 | durchgehend Wasser abweisend, WL (P) - langzeitige Wasseraufnahme | einseitig | 5 von 5 | erfüllt | 035 | Glasvlies | zk - keine Anforderung an Zugfestigkeit | 0,04 | 150,00 | 0,03 | 1.030,00 | 1,00 | 123 | 36b | 10 kPa/m² | https://cdn.ais-online.de/m2/61/65361/images/86/48342886px2647x2483.webp https://cdn.ais-online.de/m2/61/65361/images/53/48342453px500x503.jpg
powered by Heinze