## SAINT-GOBAIN ISOVER
SAINT-GOBAIN ISOVER
Name | GTIN | HAN | Anwendungsgebiet Wärmedämmstoff | Ausführung | Feuerwiderstandsklasse | Werkstoff | Breite (mm) | Länge (mm) | Stärke (mm) | Brandverhalten | Kaschierung | Risikominimierung BNB 1.1.6 | Status BNB (Bewertungssystem Nachhaltiges Bauen) | Wärmeleitfähigkeitsstufe | Zugfestigkeitsstufe | Bemessungswert Wärmeleitfähigkeit (W/(m*K)) | max. Temperaturbeständigkeit Peakbelastung (°C) | Nennwert der Wärmeleitfähigkeit (W/(m*K)) | Spezifische Wärmekapazität c (J/(kg*K)) | Wasserdampfdiffusionswiderstandszahl | QNG Pos. nach Katalog 313 | BNB Pos. nach Katalog 1.1.6 | längenspezifischer Strömungswiderstand | Bilder
ULTIMATE TP-039 1250x625x40mm Trennwand-Platte | 4003973219895 | 7916440 | DI, WH, WI, WTR | Platte | F 30 - A, F 30 - B, F 90 - A | Steinwolle | 625,00 | 1.250,00 | 40,00 | A1 | unkaschiert | 5 von 5 | erfüllt | 040 | zk - keine Anforderung an Zugfestigkeit | 0,04 | 150,00 | 0,04 | 1.030,00 | 1,00 | 123 | 36b | 7 kPa/m² | https://cdn.ais-online.de/m2/61/65361/images/61/48342861px1838x1729.webp https://cdn.ais-online.de/m2/61/65361/images/81/48342581px6048x4032.jpg
powered by Heinze