## SAINT-GOBAIN RIGIPS
SAINT-GOBAIN RIGIPS
Name | Ausführung Unterkonstruktion | Feucht- / Nassraum | Oberfläche | Profilform | Typ CW-Profil | Baustoff, Unterkonstruktion | Querschnitt | Unterkonstruktion Trockenbau | Abstand Ständerachsen (mm) | Dicke Dämmschicht (mm) | Gewicht (kg) | Höhe Wand (m) | Schalldämmmaß (dB) | Wanddicke (mm) | Konsollast | Dicke Beplankung (mm) | Plattentyp Beplankung | Schichtaufbau | Bilder
Rigips MW11RF-51dB-125/625/150-80/A-6650 | Ständerwerk | geeignet für Feuchtraum | verzinkt | C-Profil | 125 | Metall | CW | Einfachständerwerk | 625,00 | 80,00 | 24,00 | 6,65 | 51,00 | 150,00 | 0,4 | 1 x 12,5 | Rigips Feuerschutzplatte (RF) | 1.1 Rigips Feuerschutzplatte RF; 2.1 Rigips Schnellbauschraube TN; 2.3 z.B. Rigips Nageldübel; 3.1 RigiProfil MultiTec UW; 3.2 RigiProfil MultiTec CW; 3.3 Rigips Anschlussdichtung Filz – einseitig selbstklebend; 4.1 z.B. Isover Akustic TP oder TF; 4.1 z.B. Isover Akustic TP oder TF; 5.1 z.B. VARIO Fugenspachtel; 5.1 VARIO 30 Fugenspachtel; 5.1 ProMix Plus; 5.1 ProMix Airless; 5.1 SUPER Fugenfüller; 5.1 Rigips Glasfaserbewehrungsstreifen; 5.1 Rigips Papierbewehrungsstreifen; 5.2 Rigips TrennFix | https://cdn.ais-online.de/m2/92/60192/images/02/46861302px1371x1004.jpg https://cdn.ais-online.de/m2/92/60192/images/08/46861308px1371x592.jpg https://cdn.ais-online.de/m2/92/60192/images/10/46861310px1371x1004.jpg
powered by Heinze