## SAINT-GOBAIN RIGIPS
SAINT-GOBAIN RIGIPS
Name | Ausführung Unterkonstruktion | Feucht- / Nassraum | Feuerwiderstandsklasse | Profilform | Typ CW-Profil | Baustoff, Unterkonstruktion | Querschnitt | Unterkonstruktion Trockenbau | Abstand Ständerachsen (mm) | Dicke Dämmschicht (mm) | Gewicht (kg) | Höhe Wand (m) | Rohdichte (kg/m³) | Schalldämmmaß (dB) | Wanddicke (mm) | Dicke Beplankung (mm) | Plattentyp Beplankung | Schichtaufbau | Bilder
Rigips MW12DH-F90-63dB-100/625/150-80/28/A-7150 | Ständerwerk | geeignet für Feuchtraum | F 90 - A | C-Profil | 100 | Metall | CW | Einfachständerwerk | 625,00 | 80,00 | 56,00 | 7,15 | 28,00 | 64,00 | 150,00 | 2 x 12,5 | Rigips Die Harte (DH) | 1.1 Rigips Die Harte; 2.1 Rigips HartFix Schnellbauschraube; 2.3 z.B. Rigips Nageldübel; 3.1 RigiProfil MultiTec UW; 3.2 RigiProfil MultiTec CW; 3.3 Rigips Anschlussdichtung Filz – einseitig selbstklebend; 4.1 Isover Protect BSP; 5.1 z.B. VARIO Fugenspachtel; 5.1 VARIO 30 Fugenspachtel; 5.1 ProMix Plus; 5.1 ProMix Airless; 5.1 SUPER Fugenfüller; 5.1 Rigips Glasfaserbewehrungsstreifen; 5.1 Rigips Papierbewehrungsstreifen; 5.2 Rigips TrennFix | https://cdn.ais-online.de/m2/92/60192/images/27/46863427px1371x1004.jpg https://cdn.ais-online.de/m2/92/60192/images/67/46863267px1371x1004.jpg https://cdn.ais-online.de/m2/92/60192/images/01/46863401px1371x592.jpg
powered by Heinze