## SAINT-GOBAIN RIGIPS
SAINT-GOBAIN RIGIPS
Name | Ausführung Unterkonstruktion | Feucht- / Nassraum | Feuerwiderstandsklasse | Oberfläche | Profilform | Typ CW-Profil | Baustoff, Unterkonstruktion | Querschnitt | Unterkonstruktion Trockenbau | Abstand Ständerachsen (mm) | Dicke Dämmschicht (mm) | Gewicht (kg) | Höhe Wand (m) | Schalldämmmaß (dB) | Wanddicke (mm) | Dicke Beplankung (mm) | Plattentyp Beplankung | Schichtaufbau | Wassereinwirkungsklasse | Bilder
Rigips MW22DH | Ständerwerk | geeignet für Feuchtraum | F 90 - A | verzinkt | C-Profil | 100, 50, 75 | Metall | CW | Doppelständerwerk | 625,00 | 40,00 - 80,00 | 57,00 - 71,00 | 4,00 - 6,00 | 74,00 | 155,00 - 265,00 | 2 x 15, 2 x 12,5 | Rigips Die Harte imprägniert (DHI), Rigips Die Harte (DH) | 1.1 Rigips Die Harte imprägniert; 2.1 Rigips HartFix Schnellbauschraube; 2.2 z.B. Rigips Nageldübel; 3.1 RigiProfil MultiTec UW; 3.2 RigiProfil MultiTec CW; 3.3 Rigips Anschlussdichtung Filz – einseitig selbstklebend; 3.4 Rigips Anschlussdichtung Filz – zweiseitig selbstklebend; 4.1 z.B. Isover Akustic TP oder TF; 4.1 z.B. Isover Akustic TP oder TF; 5.1 VARIO imprägniert; 5.2 Rigips TrennFix; 5.2 Rigips Glasfaserbewehrungsstreifen; 5.2 Rigips Papierbewehrungsstreifen, 1.1 Rigips Die Harte imprägniert; 2.1 Rigips HartFix Schnellbauschraube; 2.2 z.B. Rigips Nageldübel; 3.1 RigiProfil MultiTec UW; 3.2 RigiProfil MultiTec CW; 3.3 Rigips Anschlussdichtung Filz – einseitig selbstklebend; 3.4 Rigips Anschlussdichtung Filz – zweiseitig selbstklebend; 5.1 VARIO imprägniert; 5.2 Rigips TrennFix; 5.2 Rigips Glasfaserbewehrungsstreifen; 5.2 Rigips Papierbewehrungsstreifen, 1.1 Rigips Die Harte; 2.1 Rigips HartFix Schnellbauschraube; 2.2 z.B. Rigips Nageldübel; 3.1 RigiProfil MultiTec UW; 3.2 RigiProfil MultiTec CW; 3.3 Rigips Anschlussdichtung Filz – einseitig selbstklebend; 3.4 Rigips Anschlussdichtung Filz – zweiseitig selbstklebend; 5.1 z.B. VARIO Fugenspachtel; 5.1 VARIO 30 Fugenspachtel; 5.1 ProMix Plus; 5.1 ProMix Airless; 5.1 SUPER Fugenfüller; 5.2 Rigips TrennFix; 5.2 Rigips Glasfaserbewehrungsstreifen; 5.2 Rigips Papierbewehrungsstreifen, 1.1 Rigips Die Harte; 2.1 Rigips HartFix Schnellbauschraube; 2.2 z.B. Rigips Nageldübel; 3.1 RigiProfil MultiTec UW; 3.2 RigiProfil MultiTec CW; 3.3 Rigips Anschlussdichtung Filz – einseitig selbstklebend; 3.4 Rigips Anschlussdichtung Filz – zweiseitig selbstklebend; 4.1 z.B. Isover Akustic TP oder TF; 4.1 z.B. Isover Akustic TP oder TF; 5.1 z.B. VARIO Fugenspachtel; 5.1 VARIO 30 Fugenspachtel; 5.1 ProMix Plus; 5.1 ProMix Airless; 5.1 SUPER Fugenfüller; 5.2 Rigips TrennFix; 5.2 Rigips Glasfaserbewehrungsstreifen; 5.2 Rigips Papierbewehrungsstreifen | W0-I | https://cdn.ais-online.de/m2/92/60192/images/06/46913606px1371x1004.jpg https://cdn.ais-online.de/m2/92/60192/images/41/46913541px1371x592.jpg https://cdn.ais-online.de/m2/92/60192/images/72/46913572px1371x1004.jpg
Rigips MW22DH-F90-69dB-2x50/625/155-2x40/A-4000 | Ständerwerk | geeignet für Feuchtraum | F 90 - A | verzinkt | C-Profil | 100, 50, 75 | Metall | CW | Doppelständerwerk | 625,00 | 40,00 - 80,00 | 57,00 - 71,00 | 4,00 - 6,00 | 74,00 | 155,00 - 265,00 | 2 x 15, 2 x 12,5 | Rigips Die Harte imprägniert (DHI), Rigips Die Harte (DH) | 1.1 Rigips Die Harte imprägniert; 2.1 Rigips HartFix Schnellbauschraube; 2.2 z.B. Rigips Nageldübel; 3.1 RigiProfil MultiTec UW; 3.2 RigiProfil MultiTec CW; 3.3 Rigips Anschlussdichtung Filz – einseitig selbstklebend; 3.4 Rigips Anschlussdichtung Filz – zweiseitig selbstklebend; 4.1 z.B. Isover Akustic TP oder TF; 4.1 z.B. Isover Akustic TP oder TF; 5.1 VARIO imprägniert; 5.2 Rigips TrennFix; 5.2 Rigips Glasfaserbewehrungsstreifen; 5.2 Rigips Papierbewehrungsstreifen, 1.1 Rigips Die Harte imprägniert; 2.1 Rigips HartFix Schnellbauschraube; 2.2 z.B. Rigips Nageldübel; 3.1 RigiProfil MultiTec UW; 3.2 RigiProfil MultiTec CW; 3.3 Rigips Anschlussdichtung Filz – einseitig selbstklebend; 3.4 Rigips Anschlussdichtung Filz – zweiseitig selbstklebend; 5.1 VARIO imprägniert; 5.2 Rigips TrennFix; 5.2 Rigips Glasfaserbewehrungsstreifen; 5.2 Rigips Papierbewehrungsstreifen, 1.1 Rigips Die Harte; 2.1 Rigips HartFix Schnellbauschraube; 2.2 z.B. Rigips Nageldübel; 3.1 RigiProfil MultiTec UW; 3.2 RigiProfil MultiTec CW; 3.3 Rigips Anschlussdichtung Filz – einseitig selbstklebend; 3.4 Rigips Anschlussdichtung Filz – zweiseitig selbstklebend; 5.1 z.B. VARIO Fugenspachtel; 5.1 VARIO 30 Fugenspachtel; 5.1 ProMix Plus; 5.1 ProMix Airless; 5.1 SUPER Fugenfüller; 5.2 Rigips TrennFix; 5.2 Rigips Glasfaserbewehrungsstreifen; 5.2 Rigips Papierbewehrungsstreifen, 1.1 Rigips Die Harte; 2.1 Rigips HartFix Schnellbauschraube; 2.2 z.B. Rigips Nageldübel; 3.1 RigiProfil MultiTec UW; 3.2 RigiProfil MultiTec CW; 3.3 Rigips Anschlussdichtung Filz – einseitig selbstklebend; 3.4 Rigips Anschlussdichtung Filz – zweiseitig selbstklebend; 4.1 z.B. Isover Akustic TP oder TF; 4.1 z.B. Isover Akustic TP oder TF; 5.1 z.B. VARIO Fugenspachtel; 5.1 VARIO 30 Fugenspachtel; 5.1 ProMix Plus; 5.1 ProMix Airless; 5.1 SUPER Fugenfüller; 5.2 Rigips TrennFix; 5.2 Rigips Glasfaserbewehrungsstreifen; 5.2 Rigips Papierbewehrungsstreifen | W0-I | https://cdn.ais-online.de/m2/92/60192/images/06/46913606px1371x1004.jpg https://cdn.ais-online.de/m2/92/60192/images/41/46913541px1371x592.jpg https://cdn.ais-online.de/m2/92/60192/images/72/46913572px1371x1004.jpg
Rigips MW22DH-F90-72dB-2x75/625/205-2x60/A-5500 | Ständerwerk | geeignet für Feuchtraum | F 90 - A | verzinkt | C-Profil | 100, 50, 75 | Metall | CW | Doppelständerwerk | 625,00 | 40,00 - 80,00 | 57,00 - 71,00 | 4,00 - 6,00 | 74,00 | 155,00 - 265,00 | 2 x 15, 2 x 12,5 | Rigips Die Harte imprägniert (DHI), Rigips Die Harte (DH) | 1.1 Rigips Die Harte imprägniert; 2.1 Rigips HartFix Schnellbauschraube; 2.2 z.B. Rigips Nageldübel; 3.1 RigiProfil MultiTec UW; 3.2 RigiProfil MultiTec CW; 3.3 Rigips Anschlussdichtung Filz – einseitig selbstklebend; 3.4 Rigips Anschlussdichtung Filz – zweiseitig selbstklebend; 4.1 z.B. Isover Akustic TP oder TF; 4.1 z.B. Isover Akustic TP oder TF; 5.1 VARIO imprägniert; 5.2 Rigips TrennFix; 5.2 Rigips Glasfaserbewehrungsstreifen; 5.2 Rigips Papierbewehrungsstreifen, 1.1 Rigips Die Harte imprägniert; 2.1 Rigips HartFix Schnellbauschraube; 2.2 z.B. Rigips Nageldübel; 3.1 RigiProfil MultiTec UW; 3.2 RigiProfil MultiTec CW; 3.3 Rigips Anschlussdichtung Filz – einseitig selbstklebend; 3.4 Rigips Anschlussdichtung Filz – zweiseitig selbstklebend; 5.1 VARIO imprägniert; 5.2 Rigips TrennFix; 5.2 Rigips Glasfaserbewehrungsstreifen; 5.2 Rigips Papierbewehrungsstreifen, 1.1 Rigips Die Harte; 2.1 Rigips HartFix Schnellbauschraube; 2.2 z.B. Rigips Nageldübel; 3.1 RigiProfil MultiTec UW; 3.2 RigiProfil MultiTec CW; 3.3 Rigips Anschlussdichtung Filz – einseitig selbstklebend; 3.4 Rigips Anschlussdichtung Filz – zweiseitig selbstklebend; 5.1 z.B. VARIO Fugenspachtel; 5.1 VARIO 30 Fugenspachtel; 5.1 ProMix Plus; 5.1 ProMix Airless; 5.1 SUPER Fugenfüller; 5.2 Rigips TrennFix; 5.2 Rigips Glasfaserbewehrungsstreifen; 5.2 Rigips Papierbewehrungsstreifen, 1.1 Rigips Die Harte; 2.1 Rigips HartFix Schnellbauschraube; 2.2 z.B. Rigips Nageldübel; 3.1 RigiProfil MultiTec UW; 3.2 RigiProfil MultiTec CW; 3.3 Rigips Anschlussdichtung Filz – einseitig selbstklebend; 3.4 Rigips Anschlussdichtung Filz – zweiseitig selbstklebend; 4.1 z.B. Isover Akustic TP oder TF; 4.1 z.B. Isover Akustic TP oder TF; 5.1 z.B. VARIO Fugenspachtel; 5.1 VARIO 30 Fugenspachtel; 5.1 ProMix Plus; 5.1 ProMix Airless; 5.1 SUPER Fugenfüller; 5.2 Rigips TrennFix; 5.2 Rigips Glasfaserbewehrungsstreifen; 5.2 Rigips Papierbewehrungsstreifen | W0-I | https://cdn.ais-online.de/m2/92/60192/images/06/46913606px1371x1004.jpg https://cdn.ais-online.de/m2/92/60192/images/41/46913541px1371x592.jpg https://cdn.ais-online.de/m2/92/60192/images/72/46913572px1371x1004.jpg
Rigips MW22DH-F90-74dB-2x100/625/255-2x80/A-6000 | Ständerwerk | geeignet für Feuchtraum | F 90 - A | verzinkt | C-Profil | 100, 50, 75 | Metall | CW | Doppelständerwerk | 625,00 | 40,00 - 80,00 | 57,00 - 71,00 | 4,00 - 6,00 | 74,00 | 155,00 - 265,00 | 2 x 15, 2 x 12,5 | Rigips Die Harte imprägniert (DHI), Rigips Die Harte (DH) | 1.1 Rigips Die Harte imprägniert; 2.1 Rigips HartFix Schnellbauschraube; 2.2 z.B. Rigips Nageldübel; 3.1 RigiProfil MultiTec UW; 3.2 RigiProfil MultiTec CW; 3.3 Rigips Anschlussdichtung Filz – einseitig selbstklebend; 3.4 Rigips Anschlussdichtung Filz – zweiseitig selbstklebend; 4.1 z.B. Isover Akustic TP oder TF; 4.1 z.B. Isover Akustic TP oder TF; 5.1 VARIO imprägniert; 5.2 Rigips TrennFix; 5.2 Rigips Glasfaserbewehrungsstreifen; 5.2 Rigips Papierbewehrungsstreifen, 1.1 Rigips Die Harte imprägniert; 2.1 Rigips HartFix Schnellbauschraube; 2.2 z.B. Rigips Nageldübel; 3.1 RigiProfil MultiTec UW; 3.2 RigiProfil MultiTec CW; 3.3 Rigips Anschlussdichtung Filz – einseitig selbstklebend; 3.4 Rigips Anschlussdichtung Filz – zweiseitig selbstklebend; 5.1 VARIO imprägniert; 5.2 Rigips TrennFix; 5.2 Rigips Glasfaserbewehrungsstreifen; 5.2 Rigips Papierbewehrungsstreifen, 1.1 Rigips Die Harte; 2.1 Rigips HartFix Schnellbauschraube; 2.2 z.B. Rigips Nageldübel; 3.1 RigiProfil MultiTec UW; 3.2 RigiProfil MultiTec CW; 3.3 Rigips Anschlussdichtung Filz – einseitig selbstklebend; 3.4 Rigips Anschlussdichtung Filz – zweiseitig selbstklebend; 5.1 z.B. VARIO Fugenspachtel; 5.1 VARIO 30 Fugenspachtel; 5.1 ProMix Plus; 5.1 ProMix Airless; 5.1 SUPER Fugenfüller; 5.2 Rigips TrennFix; 5.2 Rigips Glasfaserbewehrungsstreifen; 5.2 Rigips Papierbewehrungsstreifen, 1.1 Rigips Die Harte; 2.1 Rigips HartFix Schnellbauschraube; 2.2 z.B. Rigips Nageldübel; 3.1 RigiProfil MultiTec UW; 3.2 RigiProfil MultiTec CW; 3.3 Rigips Anschlussdichtung Filz – einseitig selbstklebend; 3.4 Rigips Anschlussdichtung Filz – zweiseitig selbstklebend; 4.1 z.B. Isover Akustic TP oder TF; 4.1 z.B. Isover Akustic TP oder TF; 5.1 z.B. VARIO Fugenspachtel; 5.1 VARIO 30 Fugenspachtel; 5.1 ProMix Plus; 5.1 ProMix Airless; 5.1 SUPER Fugenfüller; 5.2 Rigips TrennFix; 5.2 Rigips Glasfaserbewehrungsstreifen; 5.2 Rigips Papierbewehrungsstreifen | W0-I | https://cdn.ais-online.de/m2/92/60192/images/06/46913606px1371x1004.jpg https://cdn.ais-online.de/m2/92/60192/images/41/46913541px1371x592.jpg https://cdn.ais-online.de/m2/92/60192/images/72/46913572px1371x1004.jpg
Rigips MW22DH-F90-2x50/625/155-4000 | Ständerwerk | geeignet für Feuchtraum | F 90 - A | verzinkt | C-Profil | 100, 50, 75 | Metall | CW | Doppelständerwerk | 625,00 | 40,00 - 80,00 | 57,00 - 71,00 | 4,00 - 6,00 | 74,00 | 155,00 - 265,00 | 2 x 15, 2 x 12,5 | Rigips Die Harte imprägniert (DHI), Rigips Die Harte (DH) | 1.1 Rigips Die Harte imprägniert; 2.1 Rigips HartFix Schnellbauschraube; 2.2 z.B. Rigips Nageldübel; 3.1 RigiProfil MultiTec UW; 3.2 RigiProfil MultiTec CW; 3.3 Rigips Anschlussdichtung Filz – einseitig selbstklebend; 3.4 Rigips Anschlussdichtung Filz – zweiseitig selbstklebend; 4.1 z.B. Isover Akustic TP oder TF; 4.1 z.B. Isover Akustic TP oder TF; 5.1 VARIO imprägniert; 5.2 Rigips TrennFix; 5.2 Rigips Glasfaserbewehrungsstreifen; 5.2 Rigips Papierbewehrungsstreifen, 1.1 Rigips Die Harte imprägniert; 2.1 Rigips HartFix Schnellbauschraube; 2.2 z.B. Rigips Nageldübel; 3.1 RigiProfil MultiTec UW; 3.2 RigiProfil MultiTec CW; 3.3 Rigips Anschlussdichtung Filz – einseitig selbstklebend; 3.4 Rigips Anschlussdichtung Filz – zweiseitig selbstklebend; 5.1 VARIO imprägniert; 5.2 Rigips TrennFix; 5.2 Rigips Glasfaserbewehrungsstreifen; 5.2 Rigips Papierbewehrungsstreifen, 1.1 Rigips Die Harte; 2.1 Rigips HartFix Schnellbauschraube; 2.2 z.B. Rigips Nageldübel; 3.1 RigiProfil MultiTec UW; 3.2 RigiProfil MultiTec CW; 3.3 Rigips Anschlussdichtung Filz – einseitig selbstklebend; 3.4 Rigips Anschlussdichtung Filz – zweiseitig selbstklebend; 5.1 z.B. VARIO Fugenspachtel; 5.1 VARIO 30 Fugenspachtel; 5.1 ProMix Plus; 5.1 ProMix Airless; 5.1 SUPER Fugenfüller; 5.2 Rigips TrennFix; 5.2 Rigips Glasfaserbewehrungsstreifen; 5.2 Rigips Papierbewehrungsstreifen, 1.1 Rigips Die Harte; 2.1 Rigips HartFix Schnellbauschraube; 2.2 z.B. Rigips Nageldübel; 3.1 RigiProfil MultiTec UW; 3.2 RigiProfil MultiTec CW; 3.3 Rigips Anschlussdichtung Filz – einseitig selbstklebend; 3.4 Rigips Anschlussdichtung Filz – zweiseitig selbstklebend; 4.1 z.B. Isover Akustic TP oder TF; 4.1 z.B. Isover Akustic TP oder TF; 5.1 z.B. VARIO Fugenspachtel; 5.1 VARIO 30 Fugenspachtel; 5.1 ProMix Plus; 5.1 ProMix Airless; 5.1 SUPER Fugenfüller; 5.2 Rigips TrennFix; 5.2 Rigips Glasfaserbewehrungsstreifen; 5.2 Rigips Papierbewehrungsstreifen | W0-I | https://cdn.ais-online.de/m2/92/60192/images/06/46913606px1371x1004.jpg https://cdn.ais-online.de/m2/92/60192/images/41/46913541px1371x592.jpg https://cdn.ais-online.de/m2/92/60192/images/72/46913572px1371x1004.jpg
Rigips MW22DH-F90-2x75/625/205-5500 | Ständerwerk | geeignet für Feuchtraum | F 90 - A | verzinkt | C-Profil | 100, 50, 75 | Metall | CW | Doppelständerwerk | 625,00 | 40,00 - 80,00 | 57,00 - 71,00 | 4,00 - 6,00 | 74,00 | 155,00 - 265,00 | 2 x 15, 2 x 12,5 | Rigips Die Harte imprägniert (DHI), Rigips Die Harte (DH) | 1.1 Rigips Die Harte imprägniert; 2.1 Rigips HartFix Schnellbauschraube; 2.2 z.B. Rigips Nageldübel; 3.1 RigiProfil MultiTec UW; 3.2 RigiProfil MultiTec CW; 3.3 Rigips Anschlussdichtung Filz – einseitig selbstklebend; 3.4 Rigips Anschlussdichtung Filz – zweiseitig selbstklebend; 4.1 z.B. Isover Akustic TP oder TF; 4.1 z.B. Isover Akustic TP oder TF; 5.1 VARIO imprägniert; 5.2 Rigips TrennFix; 5.2 Rigips Glasfaserbewehrungsstreifen; 5.2 Rigips Papierbewehrungsstreifen, 1.1 Rigips Die Harte imprägniert; 2.1 Rigips HartFix Schnellbauschraube; 2.2 z.B. Rigips Nageldübel; 3.1 RigiProfil MultiTec UW; 3.2 RigiProfil MultiTec CW; 3.3 Rigips Anschlussdichtung Filz – einseitig selbstklebend; 3.4 Rigips Anschlussdichtung Filz – zweiseitig selbstklebend; 5.1 VARIO imprägniert; 5.2 Rigips TrennFix; 5.2 Rigips Glasfaserbewehrungsstreifen; 5.2 Rigips Papierbewehrungsstreifen, 1.1 Rigips Die Harte; 2.1 Rigips HartFix Schnellbauschraube; 2.2 z.B. Rigips Nageldübel; 3.1 RigiProfil MultiTec UW; 3.2 RigiProfil MultiTec CW; 3.3 Rigips Anschlussdichtung Filz – einseitig selbstklebend; 3.4 Rigips Anschlussdichtung Filz – zweiseitig selbstklebend; 5.1 z.B. VARIO Fugenspachtel; 5.1 VARIO 30 Fugenspachtel; 5.1 ProMix Plus; 5.1 ProMix Airless; 5.1 SUPER Fugenfüller; 5.2 Rigips TrennFix; 5.2 Rigips Glasfaserbewehrungsstreifen; 5.2 Rigips Papierbewehrungsstreifen, 1.1 Rigips Die Harte; 2.1 Rigips HartFix Schnellbauschraube; 2.2 z.B. Rigips Nageldübel; 3.1 RigiProfil MultiTec UW; 3.2 RigiProfil MultiTec CW; 3.3 Rigips Anschlussdichtung Filz – einseitig selbstklebend; 3.4 Rigips Anschlussdichtung Filz – zweiseitig selbstklebend; 4.1 z.B. Isover Akustic TP oder TF; 4.1 z.B. Isover Akustic TP oder TF; 5.1 z.B. VARIO Fugenspachtel; 5.1 VARIO 30 Fugenspachtel; 5.1 ProMix Plus; 5.1 ProMix Airless; 5.1 SUPER Fugenfüller; 5.2 Rigips TrennFix; 5.2 Rigips Glasfaserbewehrungsstreifen; 5.2 Rigips Papierbewehrungsstreifen | W0-I | https://cdn.ais-online.de/m2/92/60192/images/06/46913606px1371x1004.jpg https://cdn.ais-online.de/m2/92/60192/images/41/46913541px1371x592.jpg https://cdn.ais-online.de/m2/92/60192/images/72/46913572px1371x1004.jpg
Rigips MW22DH-F90-2x100/625/255-6000 | Ständerwerk | geeignet für Feuchtraum | F 90 - A | verzinkt | C-Profil | 100, 50, 75 | Metall | CW | Doppelständerwerk | 625,00 | 40,00 - 80,00 | 57,00 - 71,00 | 4,00 - 6,00 | 74,00 | 155,00 - 265,00 | 2 x 15, 2 x 12,5 | Rigips Die Harte imprägniert (DHI), Rigips Die Harte (DH) | 1.1 Rigips Die Harte imprägniert; 2.1 Rigips HartFix Schnellbauschraube; 2.2 z.B. Rigips Nageldübel; 3.1 RigiProfil MultiTec UW; 3.2 RigiProfil MultiTec CW; 3.3 Rigips Anschlussdichtung Filz – einseitig selbstklebend; 3.4 Rigips Anschlussdichtung Filz – zweiseitig selbstklebend; 4.1 z.B. Isover Akustic TP oder TF; 4.1 z.B. Isover Akustic TP oder TF; 5.1 VARIO imprägniert; 5.2 Rigips TrennFix; 5.2 Rigips Glasfaserbewehrungsstreifen; 5.2 Rigips Papierbewehrungsstreifen, 1.1 Rigips Die Harte imprägniert; 2.1 Rigips HartFix Schnellbauschraube; 2.2 z.B. Rigips Nageldübel; 3.1 RigiProfil MultiTec UW; 3.2 RigiProfil MultiTec CW; 3.3 Rigips Anschlussdichtung Filz – einseitig selbstklebend; 3.4 Rigips Anschlussdichtung Filz – zweiseitig selbstklebend; 5.1 VARIO imprägniert; 5.2 Rigips TrennFix; 5.2 Rigips Glasfaserbewehrungsstreifen; 5.2 Rigips Papierbewehrungsstreifen, 1.1 Rigips Die Harte; 2.1 Rigips HartFix Schnellbauschraube; 2.2 z.B. Rigips Nageldübel; 3.1 RigiProfil MultiTec UW; 3.2 RigiProfil MultiTec CW; 3.3 Rigips Anschlussdichtung Filz – einseitig selbstklebend; 3.4 Rigips Anschlussdichtung Filz – zweiseitig selbstklebend; 5.1 z.B. VARIO Fugenspachtel; 5.1 VARIO 30 Fugenspachtel; 5.1 ProMix Plus; 5.1 ProMix Airless; 5.1 SUPER Fugenfüller; 5.2 Rigips TrennFix; 5.2 Rigips Glasfaserbewehrungsstreifen; 5.2 Rigips Papierbewehrungsstreifen, 1.1 Rigips Die Harte; 2.1 Rigips HartFix Schnellbauschraube; 2.2 z.B. Rigips Nageldübel; 3.1 RigiProfil MultiTec UW; 3.2 RigiProfil MultiTec CW; 3.3 Rigips Anschlussdichtung Filz – einseitig selbstklebend; 3.4 Rigips Anschlussdichtung Filz – zweiseitig selbstklebend; 4.1 z.B. Isover Akustic TP oder TF; 4.1 z.B. Isover Akustic TP oder TF; 5.1 z.B. VARIO Fugenspachtel; 5.1 VARIO 30 Fugenspachtel; 5.1 ProMix Plus; 5.1 ProMix Airless; 5.1 SUPER Fugenfüller; 5.2 Rigips TrennFix; 5.2 Rigips Glasfaserbewehrungsstreifen; 5.2 Rigips Papierbewehrungsstreifen | W0-I | https://cdn.ais-online.de/m2/92/60192/images/06/46913606px1371x1004.jpg https://cdn.ais-online.de/m2/92/60192/images/41/46913541px1371x592.jpg https://cdn.ais-online.de/m2/92/60192/images/72/46913572px1371x1004.jpg
Rigips MW22DH-F90-69dB-W0I-2x50/625/155-2x40/A-4000 | Ständerwerk | geeignet für Feuchtraum | F 90 - A | verzinkt | C-Profil | 100, 50, 75 | Metall | CW | Doppelständerwerk | 625,00 | 40,00 - 80,00 | 57,00 - 71,00 | 4,00 - 6,00 | 74,00 | 155,00 - 265,00 | 2 x 15, 2 x 12,5 | Rigips Die Harte imprägniert (DHI), Rigips Die Harte (DH) | 1.1 Rigips Die Harte imprägniert; 2.1 Rigips HartFix Schnellbauschraube; 2.2 z.B. Rigips Nageldübel; 3.1 RigiProfil MultiTec UW; 3.2 RigiProfil MultiTec CW; 3.3 Rigips Anschlussdichtung Filz – einseitig selbstklebend; 3.4 Rigips Anschlussdichtung Filz – zweiseitig selbstklebend; 4.1 z.B. Isover Akustic TP oder TF; 4.1 z.B. Isover Akustic TP oder TF; 5.1 VARIO imprägniert; 5.2 Rigips TrennFix; 5.2 Rigips Glasfaserbewehrungsstreifen; 5.2 Rigips Papierbewehrungsstreifen, 1.1 Rigips Die Harte imprägniert; 2.1 Rigips HartFix Schnellbauschraube; 2.2 z.B. Rigips Nageldübel; 3.1 RigiProfil MultiTec UW; 3.2 RigiProfil MultiTec CW; 3.3 Rigips Anschlussdichtung Filz – einseitig selbstklebend; 3.4 Rigips Anschlussdichtung Filz – zweiseitig selbstklebend; 5.1 VARIO imprägniert; 5.2 Rigips TrennFix; 5.2 Rigips Glasfaserbewehrungsstreifen; 5.2 Rigips Papierbewehrungsstreifen, 1.1 Rigips Die Harte; 2.1 Rigips HartFix Schnellbauschraube; 2.2 z.B. Rigips Nageldübel; 3.1 RigiProfil MultiTec UW; 3.2 RigiProfil MultiTec CW; 3.3 Rigips Anschlussdichtung Filz – einseitig selbstklebend; 3.4 Rigips Anschlussdichtung Filz – zweiseitig selbstklebend; 5.1 z.B. VARIO Fugenspachtel; 5.1 VARIO 30 Fugenspachtel; 5.1 ProMix Plus; 5.1 ProMix Airless; 5.1 SUPER Fugenfüller; 5.2 Rigips TrennFix; 5.2 Rigips Glasfaserbewehrungsstreifen; 5.2 Rigips Papierbewehrungsstreifen, 1.1 Rigips Die Harte; 2.1 Rigips HartFix Schnellbauschraube; 2.2 z.B. Rigips Nageldübel; 3.1 RigiProfil MultiTec UW; 3.2 RigiProfil MultiTec CW; 3.3 Rigips Anschlussdichtung Filz – einseitig selbstklebend; 3.4 Rigips Anschlussdichtung Filz – zweiseitig selbstklebend; 4.1 z.B. Isover Akustic TP oder TF; 4.1 z.B. Isover Akustic TP oder TF; 5.1 z.B. VARIO Fugenspachtel; 5.1 VARIO 30 Fugenspachtel; 5.1 ProMix Plus; 5.1 ProMix Airless; 5.1 SUPER Fugenfüller; 5.2 Rigips TrennFix; 5.2 Rigips Glasfaserbewehrungsstreifen; 5.2 Rigips Papierbewehrungsstreifen | W0-I | https://cdn.ais-online.de/m2/92/60192/images/06/46913606px1371x1004.jpg https://cdn.ais-online.de/m2/92/60192/images/41/46913541px1371x592.jpg https://cdn.ais-online.de/m2/92/60192/images/72/46913572px1371x1004.jpg
Rigips MW22DH-F90-72dB-W0I-2x75/625/205-2x60/A-5500 | Ständerwerk | geeignet für Feuchtraum | F 90 - A | verzinkt | C-Profil | 100, 50, 75 | Metall | CW | Doppelständerwerk | 625,00 | 40,00 - 80,00 | 57,00 - 71,00 | 4,00 - 6,00 | 74,00 | 155,00 - 265,00 | 2 x 15, 2 x 12,5 | Rigips Die Harte imprägniert (DHI), Rigips Die Harte (DH) | 1.1 Rigips Die Harte imprägniert; 2.1 Rigips HartFix Schnellbauschraube; 2.2 z.B. Rigips Nageldübel; 3.1 RigiProfil MultiTec UW; 3.2 RigiProfil MultiTec CW; 3.3 Rigips Anschlussdichtung Filz – einseitig selbstklebend; 3.4 Rigips Anschlussdichtung Filz – zweiseitig selbstklebend; 4.1 z.B. Isover Akustic TP oder TF; 4.1 z.B. Isover Akustic TP oder TF; 5.1 VARIO imprägniert; 5.2 Rigips TrennFix; 5.2 Rigips Glasfaserbewehrungsstreifen; 5.2 Rigips Papierbewehrungsstreifen, 1.1 Rigips Die Harte imprägniert; 2.1 Rigips HartFix Schnellbauschraube; 2.2 z.B. Rigips Nageldübel; 3.1 RigiProfil MultiTec UW; 3.2 RigiProfil MultiTec CW; 3.3 Rigips Anschlussdichtung Filz – einseitig selbstklebend; 3.4 Rigips Anschlussdichtung Filz – zweiseitig selbstklebend; 5.1 VARIO imprägniert; 5.2 Rigips TrennFix; 5.2 Rigips Glasfaserbewehrungsstreifen; 5.2 Rigips Papierbewehrungsstreifen, 1.1 Rigips Die Harte; 2.1 Rigips HartFix Schnellbauschraube; 2.2 z.B. Rigips Nageldübel; 3.1 RigiProfil MultiTec UW; 3.2 RigiProfil MultiTec CW; 3.3 Rigips Anschlussdichtung Filz – einseitig selbstklebend; 3.4 Rigips Anschlussdichtung Filz – zweiseitig selbstklebend; 5.1 z.B. VARIO Fugenspachtel; 5.1 VARIO 30 Fugenspachtel; 5.1 ProMix Plus; 5.1 ProMix Airless; 5.1 SUPER Fugenfüller; 5.2 Rigips TrennFix; 5.2 Rigips Glasfaserbewehrungsstreifen; 5.2 Rigips Papierbewehrungsstreifen, 1.1 Rigips Die Harte; 2.1 Rigips HartFix Schnellbauschraube; 2.2 z.B. Rigips Nageldübel; 3.1 RigiProfil MultiTec UW; 3.2 RigiProfil MultiTec CW; 3.3 Rigips Anschlussdichtung Filz – einseitig selbstklebend; 3.4 Rigips Anschlussdichtung Filz – zweiseitig selbstklebend; 4.1 z.B. Isover Akustic TP oder TF; 4.1 z.B. Isover Akustic TP oder TF; 5.1 z.B. VARIO Fugenspachtel; 5.1 VARIO 30 Fugenspachtel; 5.1 ProMix Plus; 5.1 ProMix Airless; 5.1 SUPER Fugenfüller; 5.2 Rigips TrennFix; 5.2 Rigips Glasfaserbewehrungsstreifen; 5.2 Rigips Papierbewehrungsstreifen | W0-I | https://cdn.ais-online.de/m2/92/60192/images/06/46913606px1371x1004.jpg https://cdn.ais-online.de/m2/92/60192/images/41/46913541px1371x592.jpg https://cdn.ais-online.de/m2/92/60192/images/72/46913572px1371x1004.jpg
Rigips MW22DH-F90-74dB-W0I-2x100/625/255-2x80/A-6000 | Ständerwerk | geeignet für Feuchtraum | F 90 - A | verzinkt | C-Profil | 100, 50, 75 | Metall | CW | Doppelständerwerk | 625,00 | 40,00 - 80,00 | 57,00 - 71,00 | 4,00 - 6,00 | 74,00 | 155,00 - 265,00 | 2 x 15, 2 x 12,5 | Rigips Die Harte imprägniert (DHI), Rigips Die Harte (DH) | 1.1 Rigips Die Harte imprägniert; 2.1 Rigips HartFix Schnellbauschraube; 2.2 z.B. Rigips Nageldübel; 3.1 RigiProfil MultiTec UW; 3.2 RigiProfil MultiTec CW; 3.3 Rigips Anschlussdichtung Filz – einseitig selbstklebend; 3.4 Rigips Anschlussdichtung Filz – zweiseitig selbstklebend; 4.1 z.B. Isover Akustic TP oder TF; 4.1 z.B. Isover Akustic TP oder TF; 5.1 VARIO imprägniert; 5.2 Rigips TrennFix; 5.2 Rigips Glasfaserbewehrungsstreifen; 5.2 Rigips Papierbewehrungsstreifen, 1.1 Rigips Die Harte imprägniert; 2.1 Rigips HartFix Schnellbauschraube; 2.2 z.B. Rigips Nageldübel; 3.1 RigiProfil MultiTec UW; 3.2 RigiProfil MultiTec CW; 3.3 Rigips Anschlussdichtung Filz – einseitig selbstklebend; 3.4 Rigips Anschlussdichtung Filz – zweiseitig selbstklebend; 5.1 VARIO imprägniert; 5.2 Rigips TrennFix; 5.2 Rigips Glasfaserbewehrungsstreifen; 5.2 Rigips Papierbewehrungsstreifen, 1.1 Rigips Die Harte; 2.1 Rigips HartFix Schnellbauschraube; 2.2 z.B. Rigips Nageldübel; 3.1 RigiProfil MultiTec UW; 3.2 RigiProfil MultiTec CW; 3.3 Rigips Anschlussdichtung Filz – einseitig selbstklebend; 3.4 Rigips Anschlussdichtung Filz – zweiseitig selbstklebend; 5.1 z.B. VARIO Fugenspachtel; 5.1 VARIO 30 Fugenspachtel; 5.1 ProMix Plus; 5.1 ProMix Airless; 5.1 SUPER Fugenfüller; 5.2 Rigips TrennFix; 5.2 Rigips Glasfaserbewehrungsstreifen; 5.2 Rigips Papierbewehrungsstreifen, 1.1 Rigips Die Harte; 2.1 Rigips HartFix Schnellbauschraube; 2.2 z.B. Rigips Nageldübel; 3.1 RigiProfil MultiTec UW; 3.2 RigiProfil MultiTec CW; 3.3 Rigips Anschlussdichtung Filz – einseitig selbstklebend; 3.4 Rigips Anschlussdichtung Filz – zweiseitig selbstklebend; 4.1 z.B. Isover Akustic TP oder TF; 4.1 z.B. Isover Akustic TP oder TF; 5.1 z.B. VARIO Fugenspachtel; 5.1 VARIO 30 Fugenspachtel; 5.1 ProMix Plus; 5.1 ProMix Airless; 5.1 SUPER Fugenfüller; 5.2 Rigips TrennFix; 5.2 Rigips Glasfaserbewehrungsstreifen; 5.2 Rigips Papierbewehrungsstreifen | W0-I | https://cdn.ais-online.de/m2/92/60192/images/06/46913606px1371x1004.jpg https://cdn.ais-online.de/m2/92/60192/images/41/46913541px1371x592.jpg https://cdn.ais-online.de/m2/92/60192/images/72/46913572px1371x1004.jpg
Rigips MW22DH-F90-W0I-2x50/625/155-4000 | Ständerwerk | geeignet für Feuchtraum | F 90 - A | verzinkt | C-Profil | 100, 50, 75 | Metall | CW | Doppelständerwerk | 625,00 | 40,00 - 80,00 | 57,00 - 71,00 | 4,00 - 6,00 | 74,00 | 155,00 - 265,00 | 2 x 15, 2 x 12,5 | Rigips Die Harte imprägniert (DHI), Rigips Die Harte (DH) | 1.1 Rigips Die Harte imprägniert; 2.1 Rigips HartFix Schnellbauschraube; 2.2 z.B. Rigips Nageldübel; 3.1 RigiProfil MultiTec UW; 3.2 RigiProfil MultiTec CW; 3.3 Rigips Anschlussdichtung Filz – einseitig selbstklebend; 3.4 Rigips Anschlussdichtung Filz – zweiseitig selbstklebend; 4.1 z.B. Isover Akustic TP oder TF; 4.1 z.B. Isover Akustic TP oder TF; 5.1 VARIO imprägniert; 5.2 Rigips TrennFix; 5.2 Rigips Glasfaserbewehrungsstreifen; 5.2 Rigips Papierbewehrungsstreifen, 1.1 Rigips Die Harte imprägniert; 2.1 Rigips HartFix Schnellbauschraube; 2.2 z.B. Rigips Nageldübel; 3.1 RigiProfil MultiTec UW; 3.2 RigiProfil MultiTec CW; 3.3 Rigips Anschlussdichtung Filz – einseitig selbstklebend; 3.4 Rigips Anschlussdichtung Filz – zweiseitig selbstklebend; 5.1 VARIO imprägniert; 5.2 Rigips TrennFix; 5.2 Rigips Glasfaserbewehrungsstreifen; 5.2 Rigips Papierbewehrungsstreifen, 1.1 Rigips Die Harte; 2.1 Rigips HartFix Schnellbauschraube; 2.2 z.B. Rigips Nageldübel; 3.1 RigiProfil MultiTec UW; 3.2 RigiProfil MultiTec CW; 3.3 Rigips Anschlussdichtung Filz – einseitig selbstklebend; 3.4 Rigips Anschlussdichtung Filz – zweiseitig selbstklebend; 5.1 z.B. VARIO Fugenspachtel; 5.1 VARIO 30 Fugenspachtel; 5.1 ProMix Plus; 5.1 ProMix Airless; 5.1 SUPER Fugenfüller; 5.2 Rigips TrennFix; 5.2 Rigips Glasfaserbewehrungsstreifen; 5.2 Rigips Papierbewehrungsstreifen, 1.1 Rigips Die Harte; 2.1 Rigips HartFix Schnellbauschraube; 2.2 z.B. Rigips Nageldübel; 3.1 RigiProfil MultiTec UW; 3.2 RigiProfil MultiTec CW; 3.3 Rigips Anschlussdichtung Filz – einseitig selbstklebend; 3.4 Rigips Anschlussdichtung Filz – zweiseitig selbstklebend; 4.1 z.B. Isover Akustic TP oder TF; 4.1 z.B. Isover Akustic TP oder TF; 5.1 z.B. VARIO Fugenspachtel; 5.1 VARIO 30 Fugenspachtel; 5.1 ProMix Plus; 5.1 ProMix Airless; 5.1 SUPER Fugenfüller; 5.2 Rigips TrennFix; 5.2 Rigips Glasfaserbewehrungsstreifen; 5.2 Rigips Papierbewehrungsstreifen | W0-I | https://cdn.ais-online.de/m2/92/60192/images/06/46913606px1371x1004.jpg https://cdn.ais-online.de/m2/92/60192/images/41/46913541px1371x592.jpg https://cdn.ais-online.de/m2/92/60192/images/72/46913572px1371x1004.jpg
Rigips MW22DH-F90-W0I-2x75/625/205-5500 | Ständerwerk | geeignet für Feuchtraum | F 90 - A | verzinkt | C-Profil | 100, 50, 75 | Metall | CW | Doppelständerwerk | 625,00 | 40,00 - 80,00 | 57,00 - 71,00 | 4,00 - 6,00 | 74,00 | 155,00 - 265,00 | 2 x 15, 2 x 12,5 | Rigips Die Harte imprägniert (DHI), Rigips Die Harte (DH) | 1.1 Rigips Die Harte imprägniert; 2.1 Rigips HartFix Schnellbauschraube; 2.2 z.B. Rigips Nageldübel; 3.1 RigiProfil MultiTec UW; 3.2 RigiProfil MultiTec CW; 3.3 Rigips Anschlussdichtung Filz – einseitig selbstklebend; 3.4 Rigips Anschlussdichtung Filz – zweiseitig selbstklebend; 4.1 z.B. Isover Akustic TP oder TF; 4.1 z.B. Isover Akustic TP oder TF; 5.1 VARIO imprägniert; 5.2 Rigips TrennFix; 5.2 Rigips Glasfaserbewehrungsstreifen; 5.2 Rigips Papierbewehrungsstreifen, 1.1 Rigips Die Harte imprägniert; 2.1 Rigips HartFix Schnellbauschraube; 2.2 z.B. Rigips Nageldübel; 3.1 RigiProfil MultiTec UW; 3.2 RigiProfil MultiTec CW; 3.3 Rigips Anschlussdichtung Filz – einseitig selbstklebend; 3.4 Rigips Anschlussdichtung Filz – zweiseitig selbstklebend; 5.1 VARIO imprägniert; 5.2 Rigips TrennFix; 5.2 Rigips Glasfaserbewehrungsstreifen; 5.2 Rigips Papierbewehrungsstreifen, 1.1 Rigips Die Harte; 2.1 Rigips HartFix Schnellbauschraube; 2.2 z.B. Rigips Nageldübel; 3.1 RigiProfil MultiTec UW; 3.2 RigiProfil MultiTec CW; 3.3 Rigips Anschlussdichtung Filz – einseitig selbstklebend; 3.4 Rigips Anschlussdichtung Filz – zweiseitig selbstklebend; 5.1 z.B. VARIO Fugenspachtel; 5.1 VARIO 30 Fugenspachtel; 5.1 ProMix Plus; 5.1 ProMix Airless; 5.1 SUPER Fugenfüller; 5.2 Rigips TrennFix; 5.2 Rigips Glasfaserbewehrungsstreifen; 5.2 Rigips Papierbewehrungsstreifen, 1.1 Rigips Die Harte; 2.1 Rigips HartFix Schnellbauschraube; 2.2 z.B. Rigips Nageldübel; 3.1 RigiProfil MultiTec UW; 3.2 RigiProfil MultiTec CW; 3.3 Rigips Anschlussdichtung Filz – einseitig selbstklebend; 3.4 Rigips Anschlussdichtung Filz – zweiseitig selbstklebend; 4.1 z.B. Isover Akustic TP oder TF; 4.1 z.B. Isover Akustic TP oder TF; 5.1 z.B. VARIO Fugenspachtel; 5.1 VARIO 30 Fugenspachtel; 5.1 ProMix Plus; 5.1 ProMix Airless; 5.1 SUPER Fugenfüller; 5.2 Rigips TrennFix; 5.2 Rigips Glasfaserbewehrungsstreifen; 5.2 Rigips Papierbewehrungsstreifen | W0-I | https://cdn.ais-online.de/m2/92/60192/images/06/46913606px1371x1004.jpg https://cdn.ais-online.de/m2/92/60192/images/41/46913541px1371x592.jpg https://cdn.ais-online.de/m2/92/60192/images/72/46913572px1371x1004.jpg
Rigips MW22DH-F90-W0I-2x100/625/255-6000 | Ständerwerk | geeignet für Feuchtraum | F 90 - A | verzinkt | C-Profil | 100, 50, 75 | Metall | CW | Doppelständerwerk | 625,00 | 40,00 - 80,00 | 57,00 - 71,00 | 4,00 - 6,00 | 74,00 | 155,00 - 265,00 | 2 x 15, 2 x 12,5 | Rigips Die Harte imprägniert (DHI), Rigips Die Harte (DH) | 1.1 Rigips Die Harte imprägniert; 2.1 Rigips HartFix Schnellbauschraube; 2.2 z.B. Rigips Nageldübel; 3.1 RigiProfil MultiTec UW; 3.2 RigiProfil MultiTec CW; 3.3 Rigips Anschlussdichtung Filz – einseitig selbstklebend; 3.4 Rigips Anschlussdichtung Filz – zweiseitig selbstklebend; 4.1 z.B. Isover Akustic TP oder TF; 4.1 z.B. Isover Akustic TP oder TF; 5.1 VARIO imprägniert; 5.2 Rigips TrennFix; 5.2 Rigips Glasfaserbewehrungsstreifen; 5.2 Rigips Papierbewehrungsstreifen, 1.1 Rigips Die Harte imprägniert; 2.1 Rigips HartFix Schnellbauschraube; 2.2 z.B. Rigips Nageldübel; 3.1 RigiProfil MultiTec UW; 3.2 RigiProfil MultiTec CW; 3.3 Rigips Anschlussdichtung Filz – einseitig selbstklebend; 3.4 Rigips Anschlussdichtung Filz – zweiseitig selbstklebend; 5.1 VARIO imprägniert; 5.2 Rigips TrennFix; 5.2 Rigips Glasfaserbewehrungsstreifen; 5.2 Rigips Papierbewehrungsstreifen, 1.1 Rigips Die Harte; 2.1 Rigips HartFix Schnellbauschraube; 2.2 z.B. Rigips Nageldübel; 3.1 RigiProfil MultiTec UW; 3.2 RigiProfil MultiTec CW; 3.3 Rigips Anschlussdichtung Filz – einseitig selbstklebend; 3.4 Rigips Anschlussdichtung Filz – zweiseitig selbstklebend; 5.1 z.B. VARIO Fugenspachtel; 5.1 VARIO 30 Fugenspachtel; 5.1 ProMix Plus; 5.1 ProMix Airless; 5.1 SUPER Fugenfüller; 5.2 Rigips TrennFix; 5.2 Rigips Glasfaserbewehrungsstreifen; 5.2 Rigips Papierbewehrungsstreifen, 1.1 Rigips Die Harte; 2.1 Rigips HartFix Schnellbauschraube; 2.2 z.B. Rigips Nageldübel; 3.1 RigiProfil MultiTec UW; 3.2 RigiProfil MultiTec CW; 3.3 Rigips Anschlussdichtung Filz – einseitig selbstklebend; 3.4 Rigips Anschlussdichtung Filz – zweiseitig selbstklebend; 4.1 z.B. Isover Akustic TP oder TF; 4.1 z.B. Isover Akustic TP oder TF; 5.1 z.B. VARIO Fugenspachtel; 5.1 VARIO 30 Fugenspachtel; 5.1 ProMix Plus; 5.1 ProMix Airless; 5.1 SUPER Fugenfüller; 5.2 Rigips TrennFix; 5.2 Rigips Glasfaserbewehrungsstreifen; 5.2 Rigips Papierbewehrungsstreifen | W0-I | https://cdn.ais-online.de/m2/92/60192/images/06/46913606px1371x1004.jpg https://cdn.ais-online.de/m2/92/60192/images/41/46913541px1371x592.jpg https://cdn.ais-online.de/m2/92/60192/images/72/46913572px1371x1004.jpg
Rigips MW22DH-F90-71dB-W0I-2x50/625/165-2x40/A-4000 | Ständerwerk | geeignet für Feuchtraum | F 90 - A | verzinkt | C-Profil | 100, 50, 75 | Metall | CW | Doppelständerwerk | 625,00 | 40,00 - 80,00 | 57,00 - 71,00 | 4,00 - 6,00 | 74,00 | 155,00 - 265,00 | 2 x 15, 2 x 12,5 | Rigips Die Harte imprägniert (DHI), Rigips Die Harte (DH) | 1.1 Rigips Die Harte imprägniert; 2.1 Rigips HartFix Schnellbauschraube; 2.2 z.B. Rigips Nageldübel; 3.1 RigiProfil MultiTec UW; 3.2 RigiProfil MultiTec CW; 3.3 Rigips Anschlussdichtung Filz – einseitig selbstklebend; 3.4 Rigips Anschlussdichtung Filz – zweiseitig selbstklebend; 4.1 z.B. Isover Akustic TP oder TF; 4.1 z.B. Isover Akustic TP oder TF; 5.1 VARIO imprägniert; 5.2 Rigips TrennFix; 5.2 Rigips Glasfaserbewehrungsstreifen; 5.2 Rigips Papierbewehrungsstreifen, 1.1 Rigips Die Harte imprägniert; 2.1 Rigips HartFix Schnellbauschraube; 2.2 z.B. Rigips Nageldübel; 3.1 RigiProfil MultiTec UW; 3.2 RigiProfil MultiTec CW; 3.3 Rigips Anschlussdichtung Filz – einseitig selbstklebend; 3.4 Rigips Anschlussdichtung Filz – zweiseitig selbstklebend; 5.1 VARIO imprägniert; 5.2 Rigips TrennFix; 5.2 Rigips Glasfaserbewehrungsstreifen; 5.2 Rigips Papierbewehrungsstreifen, 1.1 Rigips Die Harte; 2.1 Rigips HartFix Schnellbauschraube; 2.2 z.B. Rigips Nageldübel; 3.1 RigiProfil MultiTec UW; 3.2 RigiProfil MultiTec CW; 3.3 Rigips Anschlussdichtung Filz – einseitig selbstklebend; 3.4 Rigips Anschlussdichtung Filz – zweiseitig selbstklebend; 5.1 z.B. VARIO Fugenspachtel; 5.1 VARIO 30 Fugenspachtel; 5.1 ProMix Plus; 5.1 ProMix Airless; 5.1 SUPER Fugenfüller; 5.2 Rigips TrennFix; 5.2 Rigips Glasfaserbewehrungsstreifen; 5.2 Rigips Papierbewehrungsstreifen, 1.1 Rigips Die Harte; 2.1 Rigips HartFix Schnellbauschraube; 2.2 z.B. Rigips Nageldübel; 3.1 RigiProfil MultiTec UW; 3.2 RigiProfil MultiTec CW; 3.3 Rigips Anschlussdichtung Filz – einseitig selbstklebend; 3.4 Rigips Anschlussdichtung Filz – zweiseitig selbstklebend; 4.1 z.B. Isover Akustic TP oder TF; 4.1 z.B. Isover Akustic TP oder TF; 5.1 z.B. VARIO Fugenspachtel; 5.1 VARIO 30 Fugenspachtel; 5.1 ProMix Plus; 5.1 ProMix Airless; 5.1 SUPER Fugenfüller; 5.2 Rigips TrennFix; 5.2 Rigips Glasfaserbewehrungsstreifen; 5.2 Rigips Papierbewehrungsstreifen | W0-I | https://cdn.ais-online.de/m2/92/60192/images/06/46913606px1371x1004.jpg https://cdn.ais-online.de/m2/92/60192/images/41/46913541px1371x592.jpg https://cdn.ais-online.de/m2/92/60192/images/72/46913572px1371x1004.jpg
Rigips MW22DH-F90-72dB-W0I-2x75/625/215-2x60/A-5500 | Ständerwerk | geeignet für Feuchtraum | F 90 - A | verzinkt | C-Profil | 100, 50, 75 | Metall | CW | Doppelständerwerk | 625,00 | 40,00 - 80,00 | 57,00 - 71,00 | 4,00 - 6,00 | 74,00 | 155,00 - 265,00 | 2 x 15, 2 x 12,5 | Rigips Die Harte imprägniert (DHI), Rigips Die Harte (DH) | 1.1 Rigips Die Harte imprägniert; 2.1 Rigips HartFix Schnellbauschraube; 2.2 z.B. Rigips Nageldübel; 3.1 RigiProfil MultiTec UW; 3.2 RigiProfil MultiTec CW; 3.3 Rigips Anschlussdichtung Filz – einseitig selbstklebend; 3.4 Rigips Anschlussdichtung Filz – zweiseitig selbstklebend; 4.1 z.B. Isover Akustic TP oder TF; 4.1 z.B. Isover Akustic TP oder TF; 5.1 VARIO imprägniert; 5.2 Rigips TrennFix; 5.2 Rigips Glasfaserbewehrungsstreifen; 5.2 Rigips Papierbewehrungsstreifen, 1.1 Rigips Die Harte imprägniert; 2.1 Rigips HartFix Schnellbauschraube; 2.2 z.B. Rigips Nageldübel; 3.1 RigiProfil MultiTec UW; 3.2 RigiProfil MultiTec CW; 3.3 Rigips Anschlussdichtung Filz – einseitig selbstklebend; 3.4 Rigips Anschlussdichtung Filz – zweiseitig selbstklebend; 5.1 VARIO imprägniert; 5.2 Rigips TrennFix; 5.2 Rigips Glasfaserbewehrungsstreifen; 5.2 Rigips Papierbewehrungsstreifen, 1.1 Rigips Die Harte; 2.1 Rigips HartFix Schnellbauschraube; 2.2 z.B. Rigips Nageldübel; 3.1 RigiProfil MultiTec UW; 3.2 RigiProfil MultiTec CW; 3.3 Rigips Anschlussdichtung Filz – einseitig selbstklebend; 3.4 Rigips Anschlussdichtung Filz – zweiseitig selbstklebend; 5.1 z.B. VARIO Fugenspachtel; 5.1 VARIO 30 Fugenspachtel; 5.1 ProMix Plus; 5.1 ProMix Airless; 5.1 SUPER Fugenfüller; 5.2 Rigips TrennFix; 5.2 Rigips Glasfaserbewehrungsstreifen; 5.2 Rigips Papierbewehrungsstreifen, 1.1 Rigips Die Harte; 2.1 Rigips HartFix Schnellbauschraube; 2.2 z.B. Rigips Nageldübel; 3.1 RigiProfil MultiTec UW; 3.2 RigiProfil MultiTec CW; 3.3 Rigips Anschlussdichtung Filz – einseitig selbstklebend; 3.4 Rigips Anschlussdichtung Filz – zweiseitig selbstklebend; 4.1 z.B. Isover Akustic TP oder TF; 4.1 z.B. Isover Akustic TP oder TF; 5.1 z.B. VARIO Fugenspachtel; 5.1 VARIO 30 Fugenspachtel; 5.1 ProMix Plus; 5.1 ProMix Airless; 5.1 SUPER Fugenfüller; 5.2 Rigips TrennFix; 5.2 Rigips Glasfaserbewehrungsstreifen; 5.2 Rigips Papierbewehrungsstreifen | W0-I | https://cdn.ais-online.de/m2/92/60192/images/06/46913606px1371x1004.jpg https://cdn.ais-online.de/m2/92/60192/images/41/46913541px1371x592.jpg https://cdn.ais-online.de/m2/92/60192/images/72/46913572px1371x1004.jpg
Rigips MW22DH-F90-73dB-W0I-2x100/625/265-2x80/A-6000 | Ständerwerk | geeignet für Feuchtraum | F 90 - A | verzinkt | C-Profil | 100, 50, 75 | Metall | CW | Doppelständerwerk | 625,00 | 40,00 - 80,00 | 57,00 - 71,00 | 4,00 - 6,00 | 74,00 | 155,00 - 265,00 | 2 x 15, 2 x 12,5 | Rigips Die Harte imprägniert (DHI), Rigips Die Harte (DH) | 1.1 Rigips Die Harte imprägniert; 2.1 Rigips HartFix Schnellbauschraube; 2.2 z.B. Rigips Nageldübel; 3.1 RigiProfil MultiTec UW; 3.2 RigiProfil MultiTec CW; 3.3 Rigips Anschlussdichtung Filz – einseitig selbstklebend; 3.4 Rigips Anschlussdichtung Filz – zweiseitig selbstklebend; 4.1 z.B. Isover Akustic TP oder TF; 4.1 z.B. Isover Akustic TP oder TF; 5.1 VARIO imprägniert; 5.2 Rigips TrennFix; 5.2 Rigips Glasfaserbewehrungsstreifen; 5.2 Rigips Papierbewehrungsstreifen, 1.1 Rigips Die Harte imprägniert; 2.1 Rigips HartFix Schnellbauschraube; 2.2 z.B. Rigips Nageldübel; 3.1 RigiProfil MultiTec UW; 3.2 RigiProfil MultiTec CW; 3.3 Rigips Anschlussdichtung Filz – einseitig selbstklebend; 3.4 Rigips Anschlussdichtung Filz – zweiseitig selbstklebend; 5.1 VARIO imprägniert; 5.2 Rigips TrennFix; 5.2 Rigips Glasfaserbewehrungsstreifen; 5.2 Rigips Papierbewehrungsstreifen, 1.1 Rigips Die Harte; 2.1 Rigips HartFix Schnellbauschraube; 2.2 z.B. Rigips Nageldübel; 3.1 RigiProfil MultiTec UW; 3.2 RigiProfil MultiTec CW; 3.3 Rigips Anschlussdichtung Filz – einseitig selbstklebend; 3.4 Rigips Anschlussdichtung Filz – zweiseitig selbstklebend; 5.1 z.B. VARIO Fugenspachtel; 5.1 VARIO 30 Fugenspachtel; 5.1 ProMix Plus; 5.1 ProMix Airless; 5.1 SUPER Fugenfüller; 5.2 Rigips TrennFix; 5.2 Rigips Glasfaserbewehrungsstreifen; 5.2 Rigips Papierbewehrungsstreifen, 1.1 Rigips Die Harte; 2.1 Rigips HartFix Schnellbauschraube; 2.2 z.B. Rigips Nageldübel; 3.1 RigiProfil MultiTec UW; 3.2 RigiProfil MultiTec CW; 3.3 Rigips Anschlussdichtung Filz – einseitig selbstklebend; 3.4 Rigips Anschlussdichtung Filz – zweiseitig selbstklebend; 4.1 z.B. Isover Akustic TP oder TF; 4.1 z.B. Isover Akustic TP oder TF; 5.1 z.B. VARIO Fugenspachtel; 5.1 VARIO 30 Fugenspachtel; 5.1 ProMix Plus; 5.1 ProMix Airless; 5.1 SUPER Fugenfüller; 5.2 Rigips TrennFix; 5.2 Rigips Glasfaserbewehrungsstreifen; 5.2 Rigips Papierbewehrungsstreifen | W0-I | https://cdn.ais-online.de/m2/92/60192/images/06/46913606px1371x1004.jpg https://cdn.ais-online.de/m2/92/60192/images/41/46913541px1371x592.jpg https://cdn.ais-online.de/m2/92/60192/images/72/46913572px1371x1004.jpg
Rigips MW22DH-F90-W0I-2x50/625/165-4000 | Ständerwerk | geeignet für Feuchtraum | F 90 - A | verzinkt | C-Profil | 100, 50, 75 | Metall | CW | Doppelständerwerk | 625,00 | 40,00 - 80,00 | 57,00 - 71,00 | 4,00 - 6,00 | 74,00 | 155,00 - 265,00 | 2 x 15, 2 x 12,5 | Rigips Die Harte imprägniert (DHI), Rigips Die Harte (DH) | 1.1 Rigips Die Harte imprägniert; 2.1 Rigips HartFix Schnellbauschraube; 2.2 z.B. Rigips Nageldübel; 3.1 RigiProfil MultiTec UW; 3.2 RigiProfil MultiTec CW; 3.3 Rigips Anschlussdichtung Filz – einseitig selbstklebend; 3.4 Rigips Anschlussdichtung Filz – zweiseitig selbstklebend; 4.1 z.B. Isover Akustic TP oder TF; 4.1 z.B. Isover Akustic TP oder TF; 5.1 VARIO imprägniert; 5.2 Rigips TrennFix; 5.2 Rigips Glasfaserbewehrungsstreifen; 5.2 Rigips Papierbewehrungsstreifen, 1.1 Rigips Die Harte imprägniert; 2.1 Rigips HartFix Schnellbauschraube; 2.2 z.B. Rigips Nageldübel; 3.1 RigiProfil MultiTec UW; 3.2 RigiProfil MultiTec CW; 3.3 Rigips Anschlussdichtung Filz – einseitig selbstklebend; 3.4 Rigips Anschlussdichtung Filz – zweiseitig selbstklebend; 5.1 VARIO imprägniert; 5.2 Rigips TrennFix; 5.2 Rigips Glasfaserbewehrungsstreifen; 5.2 Rigips Papierbewehrungsstreifen, 1.1 Rigips Die Harte; 2.1 Rigips HartFix Schnellbauschraube; 2.2 z.B. Rigips Nageldübel; 3.1 RigiProfil MultiTec UW; 3.2 RigiProfil MultiTec CW; 3.3 Rigips Anschlussdichtung Filz – einseitig selbstklebend; 3.4 Rigips Anschlussdichtung Filz – zweiseitig selbstklebend; 5.1 z.B. VARIO Fugenspachtel; 5.1 VARIO 30 Fugenspachtel; 5.1 ProMix Plus; 5.1 ProMix Airless; 5.1 SUPER Fugenfüller; 5.2 Rigips TrennFix; 5.2 Rigips Glasfaserbewehrungsstreifen; 5.2 Rigips Papierbewehrungsstreifen, 1.1 Rigips Die Harte; 2.1 Rigips HartFix Schnellbauschraube; 2.2 z.B. Rigips Nageldübel; 3.1 RigiProfil MultiTec UW; 3.2 RigiProfil MultiTec CW; 3.3 Rigips Anschlussdichtung Filz – einseitig selbstklebend; 3.4 Rigips Anschlussdichtung Filz – zweiseitig selbstklebend; 4.1 z.B. Isover Akustic TP oder TF; 4.1 z.B. Isover Akustic TP oder TF; 5.1 z.B. VARIO Fugenspachtel; 5.1 VARIO 30 Fugenspachtel; 5.1 ProMix Plus; 5.1 ProMix Airless; 5.1 SUPER Fugenfüller; 5.2 Rigips TrennFix; 5.2 Rigips Glasfaserbewehrungsstreifen; 5.2 Rigips Papierbewehrungsstreifen | W0-I | https://cdn.ais-online.de/m2/92/60192/images/06/46913606px1371x1004.jpg https://cdn.ais-online.de/m2/92/60192/images/41/46913541px1371x592.jpg https://cdn.ais-online.de/m2/92/60192/images/72/46913572px1371x1004.jpg
Rigips MW22DH-F90-W0I-2x75/625/215-5500 | Ständerwerk | geeignet für Feuchtraum | F 90 - A | verzinkt | C-Profil | 100, 50, 75 | Metall | CW | Doppelständerwerk | 625,00 | 40,00 - 80,00 | 57,00 - 71,00 | 4,00 - 6,00 | 74,00 | 155,00 - 265,00 | 2 x 15, 2 x 12,5 | Rigips Die Harte imprägniert (DHI), Rigips Die Harte (DH) | 1.1 Rigips Die Harte imprägniert; 2.1 Rigips HartFix Schnellbauschraube; 2.2 z.B. Rigips Nageldübel; 3.1 RigiProfil MultiTec UW; 3.2 RigiProfil MultiTec CW; 3.3 Rigips Anschlussdichtung Filz – einseitig selbstklebend; 3.4 Rigips Anschlussdichtung Filz – zweiseitig selbstklebend; 4.1 z.B. Isover Akustic TP oder TF; 4.1 z.B. Isover Akustic TP oder TF; 5.1 VARIO imprägniert; 5.2 Rigips TrennFix; 5.2 Rigips Glasfaserbewehrungsstreifen; 5.2 Rigips Papierbewehrungsstreifen, 1.1 Rigips Die Harte imprägniert; 2.1 Rigips HartFix Schnellbauschraube; 2.2 z.B. Rigips Nageldübel; 3.1 RigiProfil MultiTec UW; 3.2 RigiProfil MultiTec CW; 3.3 Rigips Anschlussdichtung Filz – einseitig selbstklebend; 3.4 Rigips Anschlussdichtung Filz – zweiseitig selbstklebend; 5.1 VARIO imprägniert; 5.2 Rigips TrennFix; 5.2 Rigips Glasfaserbewehrungsstreifen; 5.2 Rigips Papierbewehrungsstreifen, 1.1 Rigips Die Harte; 2.1 Rigips HartFix Schnellbauschraube; 2.2 z.B. Rigips Nageldübel; 3.1 RigiProfil MultiTec UW; 3.2 RigiProfil MultiTec CW; 3.3 Rigips Anschlussdichtung Filz – einseitig selbstklebend; 3.4 Rigips Anschlussdichtung Filz – zweiseitig selbstklebend; 5.1 z.B. VARIO Fugenspachtel; 5.1 VARIO 30 Fugenspachtel; 5.1 ProMix Plus; 5.1 ProMix Airless; 5.1 SUPER Fugenfüller; 5.2 Rigips TrennFix; 5.2 Rigips Glasfaserbewehrungsstreifen; 5.2 Rigips Papierbewehrungsstreifen, 1.1 Rigips Die Harte; 2.1 Rigips HartFix Schnellbauschraube; 2.2 z.B. Rigips Nageldübel; 3.1 RigiProfil MultiTec UW; 3.2 RigiProfil MultiTec CW; 3.3 Rigips Anschlussdichtung Filz – einseitig selbstklebend; 3.4 Rigips Anschlussdichtung Filz – zweiseitig selbstklebend; 4.1 z.B. Isover Akustic TP oder TF; 4.1 z.B. Isover Akustic TP oder TF; 5.1 z.B. VARIO Fugenspachtel; 5.1 VARIO 30 Fugenspachtel; 5.1 ProMix Plus; 5.1 ProMix Airless; 5.1 SUPER Fugenfüller; 5.2 Rigips TrennFix; 5.2 Rigips Glasfaserbewehrungsstreifen; 5.2 Rigips Papierbewehrungsstreifen | W0-I | https://cdn.ais-online.de/m2/92/60192/images/06/46913606px1371x1004.jpg https://cdn.ais-online.de/m2/92/60192/images/41/46913541px1371x592.jpg https://cdn.ais-online.de/m2/92/60192/images/72/46913572px1371x1004.jpg
Rigips MW22DH-F90-W0I-2x100/625/265-6000 | Ständerwerk | geeignet für Feuchtraum | F 90 - A | verzinkt | C-Profil | 100, 50, 75 | Metall | CW | Doppelständerwerk | 625,00 | 40,00 - 80,00 | 57,00 - 71,00 | 4,00 - 6,00 | 74,00 | 155,00 - 265,00 | 2 x 15, 2 x 12,5 | Rigips Die Harte imprägniert (DHI), Rigips Die Harte (DH) | 1.1 Rigips Die Harte imprägniert; 2.1 Rigips HartFix Schnellbauschraube; 2.2 z.B. Rigips Nageldübel; 3.1 RigiProfil MultiTec UW; 3.2 RigiProfil MultiTec CW; 3.3 Rigips Anschlussdichtung Filz – einseitig selbstklebend; 3.4 Rigips Anschlussdichtung Filz – zweiseitig selbstklebend; 4.1 z.B. Isover Akustic TP oder TF; 4.1 z.B. Isover Akustic TP oder TF; 5.1 VARIO imprägniert; 5.2 Rigips TrennFix; 5.2 Rigips Glasfaserbewehrungsstreifen; 5.2 Rigips Papierbewehrungsstreifen, 1.1 Rigips Die Harte imprägniert; 2.1 Rigips HartFix Schnellbauschraube; 2.2 z.B. Rigips Nageldübel; 3.1 RigiProfil MultiTec UW; 3.2 RigiProfil MultiTec CW; 3.3 Rigips Anschlussdichtung Filz – einseitig selbstklebend; 3.4 Rigips Anschlussdichtung Filz – zweiseitig selbstklebend; 5.1 VARIO imprägniert; 5.2 Rigips TrennFix; 5.2 Rigips Glasfaserbewehrungsstreifen; 5.2 Rigips Papierbewehrungsstreifen, 1.1 Rigips Die Harte; 2.1 Rigips HartFix Schnellbauschraube; 2.2 z.B. Rigips Nageldübel; 3.1 RigiProfil MultiTec UW; 3.2 RigiProfil MultiTec CW; 3.3 Rigips Anschlussdichtung Filz – einseitig selbstklebend; 3.4 Rigips Anschlussdichtung Filz – zweiseitig selbstklebend; 5.1 z.B. VARIO Fugenspachtel; 5.1 VARIO 30 Fugenspachtel; 5.1 ProMix Plus; 5.1 ProMix Airless; 5.1 SUPER Fugenfüller; 5.2 Rigips TrennFix; 5.2 Rigips Glasfaserbewehrungsstreifen; 5.2 Rigips Papierbewehrungsstreifen, 1.1 Rigips Die Harte; 2.1 Rigips HartFix Schnellbauschraube; 2.2 z.B. Rigips Nageldübel; 3.1 RigiProfil MultiTec UW; 3.2 RigiProfil MultiTec CW; 3.3 Rigips Anschlussdichtung Filz – einseitig selbstklebend; 3.4 Rigips Anschlussdichtung Filz – zweiseitig selbstklebend; 4.1 z.B. Isover Akustic TP oder TF; 4.1 z.B. Isover Akustic TP oder TF; 5.1 z.B. VARIO Fugenspachtel; 5.1 VARIO 30 Fugenspachtel; 5.1 ProMix Plus; 5.1 ProMix Airless; 5.1 SUPER Fugenfüller; 5.2 Rigips TrennFix; 5.2 Rigips Glasfaserbewehrungsstreifen; 5.2 Rigips Papierbewehrungsstreifen | W0-I | https://cdn.ais-online.de/m2/92/60192/images/06/46913606px1371x1004.jpg https://cdn.ais-online.de/m2/92/60192/images/41/46913541px1371x592.jpg https://cdn.ais-online.de/m2/92/60192/images/72/46913572px1371x1004.jpg
powered by Heinze