## SAINT-GOBAIN RIGIPS
SAINT-GOBAIN RIGIPS
Name | Ausführung Unterkonstruktion | Feucht- / Nassraum | Feuerwiderstandsklasse | Oberfläche | Profilform | Typ CW-Profil | Baustoff, Unterkonstruktion | Querschnitt | Unterkonstruktion Trockenbau | Abstand Ständerachsen (mm) | Dicke Dämmschicht (mm) | Gewicht (kg) | Höhe Wand (m) | Schalldämmmaß (dB) | Wanddicke (mm) | Konsollast | Dicke Beplankung (mm) | Plattentyp Beplankung | Schichtaufbau | Bilder
Rigips MW22RHRB-F30-68dB-0,4-2x50/625/155-2x40/A-2650 | Ständerwerk | geeignet für Feuchtraum | F 30 - A | verzinkt | C-Profil | 50 | Metall | CW | Doppelständerwerk | 625,00 | 40,00 | 54,00 | 2,65 | 71,00 | 155,00 | 0,4 | 12,5 + 12,5 | Rigips Bauplatte (RB), Rigidur H (RH) | 1.1 Rigips Bauplatte RB; 1.1 Rigidur H; 1.1 Rigidur H; 2.1 Rigidur Fix Schnellbauschraube; 2.2 Rigips HartFix Schnellbauschraube; 2.3 z.B. Rigips Nageldübel; 3.1 RigiProfil MultiTec UW; 3.2 RigiProfil MultiTec CW; 3.3 Rigips Anschlussdichtung Filz – einseitig selbstklebend; 3.4 Rigips Anschlussdichtung Filz – zweiseitig selbstklebend; 4.1 z.B. Isover Akustic TP oder TF; 4.1 z.B. Isover Akustic TP oder TF; 5.1 z.B. VARIO Fugenspachtel; 5.1 VARIO 30 Fugenspachtel; 5.1 ProMix Plus; 5.1 ProMix Airless; 5.1 SUPER Fugenfüller; 5.1 Rigidur Fugenkleber; 5.2 Rigips TrennFix; 5.2 Rigips Glasfaserbewehrungsstreifen; 5.2 Rigips Papierbewehrungsstreifen | https://cdn.ais-online.de/m2/92/60192/images/07/46916307px1371x1004.jpg https://cdn.ais-online.de/m2/92/60192/images/44/46916244px1371x1004.jpg https://cdn.ais-online.de/m2/92/60192/images/75/46916275px1371x592.jpg
powered by Heinze