## SAINT-GOBAIN RIGIPS
SAINT-GOBAIN RIGIPS
Name | Ausführung Unterkonstruktion | Feucht- / Nassraum | Oberfläche | Profilform | Typ CW-Profil | Baustoff, Unterkonstruktion | Querschnitt | Unterkonstruktion Trockenbau | Abstand Ständerachsen (mm) | Dicke Dämmschicht (mm) | Gewicht (kg) | Höhe Wand (m) | Schalldämmmaß (dB) | Wanddicke (mm) | Konsollast | Dicke Beplankung (mm) | Plattentyp Beplankung | Schichtaufbau | Wassereinwirkungsklasse | Mit Luftreinigungseffekt | Bilder
Rigips MW23RH-71dB-W0I-AA-0,7-2x100/625/280-2x80/A-6000 | Ständerwerk | geeignet für Feuchtraum | verzinkt | C-Profil | 100 | Metall | CW | Doppelständerwerk | 625,00 | 80,00 | 97,00 | 6,00 | 71,00 | 280,00 | 0,7 | 3 x 12,5 | Rigidur H ActivAir (RHA) | 1.1 Rigidur H Activ’Air; 1.1 Rigidur H Activ’Air; 2.1 Rigidur Fix Schnellbauschraube; 2.2 z.B. Rigips Nageldübel; 2.3 Stahldrahtklammer; 3.1 RigiProfil MultiTec UW; 3.2 RigiProfil MultiTec CW; 3.3 Rigips Anschlussdichtung Filz – einseitig selbstklebend; 3.4 Rigips Anschlussdichtung Filz – zweiseitig selbstklebend; 4.1 z.B. Isover Akustic TP oder TF; 4.1 z.B. Isover Akustic TP oder TF; 5.1 z.B. VARIO Fugenspachtel; 5.1 VARIO 30 Fugenspachtel; 5.1 ProMix Plus; 5.1 ProMix Airless; 5.1 Rigidur Fugenkleber; 5.2 Rigips TrennFix; 5.2 Rigips Glasfaserbewehrungsstreifen; 5.2 Rigips Papierbewehrungsstreifen; 5.2 Rigips Gitterbewehrungsstreifen | W0-I | ja | https://cdn.ais-online.de/m2/92/60192/images/50/46917350px1371x1004.jpg https://cdn.ais-online.de/m2/92/60192/images/25/46917325px1371x592.jpg https://cdn.ais-online.de/m2/92/60192/images/56/46917356px1371x1004.jpg
powered by Heinze