## Saint-Gobain Weber
Saint-Gobain Weber
Name | GTIN | HAN | Art Beton | Druckfestigkeitsklasse Beton | Farbton | Verarbeitbarkeit | Korngröße (mm) | Bilder
weber.tec SB, Trockenspritzbeton |  |  | Spritzbeton modifiziert, Trockenbeton | C20/25, C30/37 | grau | Maschinenverarbeitung (pumpfähig) | 8,00 | https://cdn.ais-online.de/m2/69/63769/images/18/45285118px426x426.jpg https://cdn.ais-online.de/m2/69/63769/images/19/45285119px426x426.jpg https://cdn.ais-online.de/m2/69/63769/images/20/45285120px426x426.jpg
weber.tec SB 80 B, C25/30-8mm Loseware Spritzbeton, XC 4, XF 1, XA 1 | 4011361000406 | 107242 | Spritzbeton modifiziert, Trockenbeton | C20/25, C30/37 | grau | Maschinenverarbeitung (pumpfähig) | 8,00 | https://cdn.ais-online.de/m2/69/63769/images/19/45285119px426x426.jpg
weber.tec SB 80, C25/30-8mm 40kg/Sack Spritzbeton, XC 4, XF 1, XA 1 | 4011361127516 | 107238 | Spritzbeton modifiziert, Trockenbeton | C20/25, C30/37 | grau | Maschinenverarbeitung (pumpfähig) | 8,00 | https://cdn.ais-online.de/m2/69/63769/images/18/45285118px426x426.jpg
weber.tec SB 80, C25/30-8mm Loseware Spritzbeton, XC 4, XF 1, XA 1 | 4011361000390 | 107239 | Spritzbeton modifiziert, Trockenbeton | C20/25, C30/37 | grau | Maschinenverarbeitung (pumpfähig) | 8,00 | https://cdn.ais-online.de/m2/69/63769/images/18/45285118px426x426.jpg
weber.tec SB 80 M, C30/37-8mm 40kg/Sack, Spritzbeton u.Microsilika,XC 4,XF 1,XA 1,XD 1,XS 1 | 4011361127554 | 107244 | Spritzbeton modifiziert, Trockenbeton | C20/25, C30/37 | grau | Maschinenverarbeitung (pumpfähig) | 8,00 | https://cdn.ais-online.de/m2/69/63769/images/20/45285120px426x426.jpg
powered by Heinze