## Schlagmann Poroton
Schlagmann Poroton
Name | Druckfestigkeitsklasse | Feuerwiderstandsklasse | bewertetes Schalldämm-Maß Rw, R (dB) | Rohdichteklasse Mauerstein (kg/dm³) | U-Wert (W/(m²K)) | Wärmeleitfähigkeit (W/(m*K)) | Wanddicke (mm) | Mauerwerksdruckfestigkeit (MN/m²) | Bilder
POROTON® Außenwand Redbloc-S8® | 10 | F 90 | 48,00 - 50,00 | 0,75 | 0,16 - 0,21 | 0,08 | 365,00 - 490,00 | 3,4 | https://cdn.ais-online.de/m2/19/16469019/images/70/47356270px2000x1500.jpg
POROTON® Außenwand Redbloc-S8® 36,5 cm | 10 | F 90 | 48,00 - 50,00 | 0,75 | 0,16 - 0,21 | 0,08 | 365,00 - 490,00 | 3,4 | https://cdn.ais-online.de/m2/19/16469019/images/70/47356270px2000x1500.jpg
POROTON® Außenwand Redbloc-S8® 42,5 cm | 10 | F 90 | 48,00 - 50,00 | 0,75 | 0,16 - 0,21 | 0,08 | 365,00 - 490,00 | 3,4 | https://cdn.ais-online.de/m2/19/16469019/images/70/47356270px2000x1500.jpg
POROTON® Außenwand Redbloc-S8® 49,0 cm | 10 | F 90 | 48,00 - 50,00 | 0,75 | 0,16 - 0,21 | 0,08 | 365,00 - 490,00 | 3,4 | https://cdn.ais-online.de/m2/19/16469019/images/70/47356270px2000x1500.jpg
powered by Heinze