## Schlagmann Poroton
Schlagmann Poroton
Name | Druckfestigkeitsklasse | Feuerwiderstandsklasse | bewertetes Schalldämm-Maß Rw, R (dB) | Rohdichteklasse Mauerstein (kg/dm³) | U-Wert (W/(m²K)) | Wärmeleitfähigkeit (W/(m*K)) | Wanddicke (mm) | Mauerwerksdruckfestigkeit (MN/m²) | Bilder
POROTON® Außenwand Redbloc-S9® | 12 | F 90 | 50,10 - 52,20 | 0,85 | 0,20 - 0,23 | 0,09 | 365,00 - 425,00 | 4,3 | https://cdn.ais-online.de/m2/19/16469019/images/79/47356279px2000x1500.jpg
POROTON® Außenwand Redbloc-S9® 36,5 cm | 12 | F 90 | 50,10 - 52,20 | 0,85 | 0,20 - 0,23 | 0,09 | 365,00 - 425,00 | 4,3 | https://cdn.ais-online.de/m2/19/16469019/images/79/47356279px2000x1500.jpg
POROTON® Außenwand Redbloc-S9® 42,5 cm | 12 | F 90 | 50,10 - 52,20 | 0,85 | 0,20 - 0,23 | 0,09 | 365,00 - 425,00 | 4,3 | https://cdn.ais-online.de/m2/19/16469019/images/79/47356279px2000x1500.jpg
powered by Heinze