## Schlagmann Poroton
Schlagmann Poroton
Name | HAN | Produkt | Werkstoff | Breite (mm) | Höhe (mm) | Länge (mm) | Dämmstoff | Zulassungs-/Prüfzeugnis-Nr | Wanddicke (mm) | Paletteninhalt (m² bzw. lfm) | Paletteninhalt (Stück) | Gewicht (kg/Palette) | Wasserdampfdurchlässigkeit (µ) | Bilder
POROTON® Dämmziegel-WDF® Ausgleichsziegel |  | Dämmelement, Kimmstein / Höhenausgleichstein | Ziegel | 80,00 - 180,00 | 249,00 | 495,00 | Mineralwolle, Perlit | Z-17.1-999 | 80,00 - 180,00 | 5, 8, 12 | 40, 64, 96 | 382, 522, 634 | µ = 4 / 6 | https://cdn.ais-online.de/m2/19/16469019/images/05/45051405px2000x2000.jpg https://cdn.ais-online.de/m2/19/16469019/images/75/45051375px2000x2000.jpg https://cdn.ais-online.de/m2/19/16469019/images/27/45051127px2000x2000.jpg
POROTON®-WDF®-120 Ausgleichsziegel | 3112060 | Dämmelement, Kimmstein / Höhenausgleichstein | Ziegel | 80,00 - 180,00 | 249,00 | 495,00 | Mineralwolle, Perlit | Z-17.1-999 | 80,00 - 180,00 | 5, 8, 12 | 40, 64, 96 | 382, 522, 634 | µ = 4 / 6 | https://cdn.ais-online.de/m2/19/16469019/images/05/45051405px2000x2000.jpg
POROTON®-WDF®-180 Ausgleichsziegel | 3118070 | Dämmelement, Kimmstein / Höhenausgleichstein | Ziegel | 80,00 - 180,00 | 249,00 | 495,00 | Mineralwolle, Perlit | Z-17.1-999 | 80,00 - 180,00 | 5, 8, 12 | 40, 64, 96 | 382, 522, 634 | µ = 4 / 6 | https://cdn.ais-online.de/m2/19/16469019/images/27/45051127px2000x2000.jpg
POROTON®-WDF®-80 Ausgleichsziegel | 3108040 | Dämmelement, Kimmstein / Höhenausgleichstein | Ziegel | 80,00 - 180,00 | 249,00 | 495,00 | Mineralwolle, Perlit | Z-17.1-999 | 80,00 - 180,00 | 5, 8, 12 | 40, 64, 96 | 382, 522, 634 | µ = 4 / 6 | https://cdn.ais-online.de/m2/19/16469019/images/75/45051375px2000x2000.jpg
powered by Heinze