## Schlagmann Poroton
Schlagmann Poroton
Name | HAN | Druckfestigkeitsklasse | Produkt | Werkstoff | Breite (mm) | Höhe (mm) | Länge (mm) | Dämmstoff | Zulassungs-/Prüfzeugnis-Nr | Rohdichteklasse Mauerstein (kg/dm³) | U-Wert (W/(m²K)) | Wärmeleitfähigkeit (W/(m*K)) | Wanddicke (mm) | Paletteninhalt (m² bzw. lfm) | Paletteninhalt (Stück) | Gewicht (kg/Palette) | Rechenwert der Eigenlast (kN/m²) | Bedarf Ziegel (Stück/m²) | Verarbeitungsrichtwert (h/m²) | Wasserdampfdurchlässigkeit (µ) | Bilder
POROTON® Dämmziegel-WDF®-F Ausgleichsziegel |  | 2 | Dämmelement, Steine | Ziegel | 80,00 - 180,00 | 249,00 | 495,00 | Mineralwolle | Z-17.1-999 | 0,40 - 0,60 | 0,23 - 0,42 | 0,06 - 0,07 | 80,00 - 180,00 | 5, 8, 12 | 40, 64, 96 | 374, 503, 644 | 5, 6, 7 | 8 | 0.5 bis 0.7 | µ = 4 / 6 | https://cdn.ais-online.de/m2/19/16469019/images/73/45051173px2000x2000.jpg https://cdn.ais-online.de/m2/19/16469019/images/29/45051229px2000x2000.jpg https://cdn.ais-online.de/m2/19/16469019/images/25/45051225px2000x2000.jpg
POROTON®-WDF®-120-F Ausgleichsziegel | 3112066 | 2 | Dämmelement, Steine | Ziegel | 80,00 - 180,00 | 249,00 | 495,00 | Mineralwolle | Z-17.1-999 | 0,40 - 0,60 | 0,23 - 0,42 | 0,06 - 0,07 | 80,00 - 180,00 | 5, 8, 12 | 40, 64, 96 | 374, 503, 644 | 5, 6, 7 | 8 | 0.5 bis 0.7 | µ = 4 / 6 | https://cdn.ais-online.de/m2/19/16469019/images/29/45051229px2000x2000.jpg
POROTON®-WDF®-180-F Ausgleichsziegel | 3108046 | 2 | Dämmelement, Steine | Ziegel | 80,00 - 180,00 | 249,00 | 495,00 | Mineralwolle | Z-17.1-999 | 0,40 - 0,60 | 0,23 - 0,42 | 0,06 - 0,07 | 80,00 - 180,00 | 5, 8, 12 | 40, 64, 96 | 374, 503, 644 | 5, 6, 7 | 8 | 0.5 bis 0.7 | µ = 4 / 6 | https://cdn.ais-online.de/m2/19/16469019/images/25/45051225px2000x2000.jpg
POROTON®-WDF®-80-F Ausgleichsziegel | 3118076 | 2 | Dämmelement, Steine | Ziegel | 80,00 - 180,00 | 249,00 | 495,00 | Mineralwolle | Z-17.1-999 | 0,40 - 0,60 | 0,23 - 0,42 | 0,06 - 0,07 | 80,00 - 180,00 | 5, 8, 12 | 40, 64, 96 | 374, 503, 644 | 5, 6, 7 | 8 | 0.5 bis 0.7 | µ = 4 / 6 | https://cdn.ais-online.de/m2/19/16469019/images/73/45051173px2000x2000.jpg
powered by Heinze