## Schlagmann Poroton
Schlagmann Poroton
Name | HAN | Druckfestigkeitsklasse | Feuerbeständigkeit | Feuerwiderstandsklasse | Produkt | Tragverhalten | Werkstoff | Breite (mm) | Höhe (mm) | Länge (mm) | Dämmstoff | Zulassungs-/Prüfzeugnis-Nr | Geeignet für Erdbebenzone | Rohdichteklasse Mauerstein (kg/dm³) | U-Wert (W/(m²K)) | Wärmeleitfähigkeit (W/(m*K)) | Wanddicke (mm) | Bedarf Ziegel (Stück/lfm) | Paletteninhalt (m² bzw. lfm) | Paletteninhalt (Stück) | Gewicht (kg/Palette) | Feuerwiderstandsklasse | Ausnutzungsfaktor im Brandfall αfi | Rechenwert der Eigenlast (kN/m²) | Charakteristischer Wert der Mauerwerksdruckfestigkeit fk (MN/m²) | Bilder
POROTON® Höhenausgleichsziegel-T HAZ |  | 6 | 90 min | F 90 | Kimmstein / Höhenausgleichstein | tragend | Ziegel | 365,00 - 425,00 | 114,00 - 219,00 | 248,00 | Perlit | Z-17.21-1212 | 0,00 - 3,00 | 0,60 | 0,16 - 0,18 | 0,07 | 365,00 - 425,00 | 4 | 9, 15, 12, 20, 10,5, 14 | 36, 42, 48, 56, 60, 80 | 397, 407, 467, 493, 505, 581 | für tragende raumabschließende Wände | Datenblatt | 7 | 1,8 | https://cdn.ais-online.de/m2/19/16469019/images/57/45051357px2000x2000.jpg
POROTON®-T-365/115 HAZ | 3536010 | 6 | 90 min | F 90 | Kimmstein / Höhenausgleichstein | tragend | Ziegel | 365,00 - 425,00 | 114,00 - 219,00 | 248,00 | Perlit | Z-17.21-1212 | 0,00 - 3,00 | 0,60 | 0,16 - 0,18 | 0,07 | 365,00 - 425,00 | 4 | 9, 15, 12, 20, 10,5, 14 | 36, 42, 48, 56, 60, 80 | 397, 407, 467, 493, 505, 581 | für tragende raumabschließende Wände | Datenblatt | 7 | 1,8 | https://cdn.ais-online.de/m2/19/16469019/images/57/45051357px2000x2000.jpg
POROTON®-T-365/160 HAZ | 3536020 | 6 | 90 min | F 90 | Kimmstein / Höhenausgleichstein | tragend | Ziegel | 365,00 - 425,00 | 114,00 - 219,00 | 248,00 | Perlit | Z-17.21-1212 | 0,00 - 3,00 | 0,60 | 0,16 - 0,18 | 0,07 | 365,00 - 425,00 | 4 | 9, 15, 12, 20, 10,5, 14 | 36, 42, 48, 56, 60, 80 | 397, 407, 467, 493, 505, 581 | für tragende raumabschließende Wände | Datenblatt | 7 | 1,8 | https://cdn.ais-online.de/m2/19/16469019/images/57/45051357px2000x2000.jpg
POROTON®-T-365/220 HAZ | 3536030 | 6 | 90 min | F 90 | Kimmstein / Höhenausgleichstein | tragend | Ziegel | 365,00 - 425,00 | 114,00 - 219,00 | 248,00 | Perlit | Z-17.21-1212 | 0,00 - 3,00 | 0,60 | 0,16 - 0,18 | 0,07 | 365,00 - 425,00 | 4 | 9, 15, 12, 20, 10,5, 14 | 36, 42, 48, 56, 60, 80 | 397, 407, 467, 493, 505, 581 | für tragende raumabschließende Wände | Datenblatt | 7 | 1,8 | https://cdn.ais-online.de/m2/19/16469019/images/57/45051357px2000x2000.jpg
POROTON®-T-425/115 HAZ | 3542010 | 6 | 90 min | F 90 | Kimmstein / Höhenausgleichstein | tragend | Ziegel | 365,00 - 425,00 | 114,00 - 219,00 | 248,00 | Perlit | Z-17.21-1212 | 0,00 - 3,00 | 0,60 | 0,16 - 0,18 | 0,07 | 365,00 - 425,00 | 4 | 9, 15, 12, 20, 10,5, 14 | 36, 42, 48, 56, 60, 80 | 397, 407, 467, 493, 505, 581 | für tragende raumabschließende Wände | Datenblatt | 7 | 1,8 | https://cdn.ais-online.de/m2/19/16469019/images/57/45051357px2000x2000.jpg
POROTON®-T-425/160 HAZ | 3542020 | 6 | 90 min | F 90 | Kimmstein / Höhenausgleichstein | tragend | Ziegel | 365,00 - 425,00 | 114,00 - 219,00 | 248,00 | Perlit | Z-17.21-1212 | 0,00 - 3,00 | 0,60 | 0,16 - 0,18 | 0,07 | 365,00 - 425,00 | 4 | 9, 15, 12, 20, 10,5, 14 | 36, 42, 48, 56, 60, 80 | 397, 407, 467, 493, 505, 581 | für tragende raumabschließende Wände | Datenblatt | 7 | 1,8 | https://cdn.ais-online.de/m2/19/16469019/images/57/45051357px2000x2000.jpg
POROTON®-T-425/220 HAZ | 3542030 | 6 | 90 min | F 90 | Kimmstein / Höhenausgleichstein | tragend | Ziegel | 365,00 - 425,00 | 114,00 - 219,00 | 248,00 | Perlit | Z-17.21-1212 | 0,00 - 3,00 | 0,60 | 0,16 - 0,18 | 0,07 | 365,00 - 425,00 | 4 | 9, 15, 12, 20, 10,5, 14 | 36, 42, 48, 56, 60, 80 | 397, 407, 467, 493, 505, 581 | für tragende raumabschließende Wände | Datenblatt | 7 | 1,8 | https://cdn.ais-online.de/m2/19/16469019/images/57/45051357px2000x2000.jpg
powered by Heinze