## Schlagmann Poroton
Schlagmann Poroton
Name | HAN | Druckfestigkeitsklasse | Feuerbeständigkeit | Feuerwiderstandsklasse | Produkt | Werkstoff | Breite (mm) | Höhe (mm) | Länge (mm) | Zulassungs-/Prüfzeugnis-Nr | Geeignet für Erdbebenzone | Rohdichteklasse Mauerstein (kg/dm³) | U-Wert (W/(m²K)) | Wärmeleitfähigkeit (W/(m*K)) | Wanddicke (mm) | Bedarf Ziegel (Stück/lfm) | Paletteninhalt (m² bzw. lfm) | Paletteninhalt (Stück) | Gewicht (kg/Palette) | Ausnutzungsfaktor im Brandfall αfi | Rechenwert der Eigenlast (kN/m²) | Charakteristischer Wert der Mauerwerksdruckfestigkeit fk (MN/m²) | Bilder
POROTON® Höhenausgleichsziegel-T0,8 HAZ |  | 12 | 90 min | F 90 | Kimmstein / Höhenausgleichstein | Ziegel | 175,00 - 240,00 | 114,00 - 159,00 | 373,00 | Z-17.1-868 | 0,00 - 3,00 | 0,80 | 1,09 - 1,33 | 0,39 | 175,00 - 240,00 | 2,7 | 26,1, 20,9, 29,8, 37,3 | 56, 70, 80, 100 | 569, 583, 624, 639 | Datenblatt | 9 | 4,7 | https://cdn.ais-online.de/m2/19/16469019/images/37/45051137px2000x2000.jpg
Planziegel-T0,8-175/115 HAZ | 3517010 | 12 | 90 min | F 90 | Kimmstein / Höhenausgleichstein | Ziegel | 175,00 - 240,00 | 114,00 - 159,00 | 373,00 | Z-17.1-868 | 0,00 - 3,00 | 0,80 | 1,09 - 1,33 | 0,39 | 175,00 - 240,00 | 2,7 | 26,1, 20,9, 29,8, 37,3 | 56, 70, 80, 100 | 569, 583, 624, 639 | Datenblatt | 9 | 4,7 | https://cdn.ais-online.de/m2/19/16469019/images/37/45051137px2000x2000.jpg
Planziegel-T0,8-175/160 HAZ | 3517020 | 12 | 90 min | F 90 | Kimmstein / Höhenausgleichstein | Ziegel | 175,00 - 240,00 | 114,00 - 159,00 | 373,00 | Z-17.1-868 | 0,00 - 3,00 | 0,80 | 1,09 - 1,33 | 0,39 | 175,00 - 240,00 | 2,7 | 26,1, 20,9, 29,8, 37,3 | 56, 70, 80, 100 | 569, 583, 624, 639 | Datenblatt | 9 | 4,7 | https://cdn.ais-online.de/m2/19/16469019/images/37/45051137px2000x2000.jpg
Planziegel-T0,8-240/115 HAZ | 3524010 | 12 | 90 min | F 90 | Kimmstein / Höhenausgleichstein | Ziegel | 175,00 - 240,00 | 114,00 - 159,00 | 373,00 | Z-17.1-868 | 0,00 - 3,00 | 0,80 | 1,09 - 1,33 | 0,39 | 175,00 - 240,00 | 2,7 | 26,1, 20,9, 29,8, 37,3 | 56, 70, 80, 100 | 569, 583, 624, 639 | Datenblatt | 9 | 4,7 | https://cdn.ais-online.de/m2/19/16469019/images/37/45051137px2000x2000.jpg
Planziegel-T0,8-240/160 HAZ | 3524020 | 12 | 90 min | F 90 | Kimmstein / Höhenausgleichstein | Ziegel | 175,00 - 240,00 | 114,00 - 159,00 | 373,00 | Z-17.1-868 | 0,00 - 3,00 | 0,80 | 1,09 - 1,33 | 0,39 | 175,00 - 240,00 | 2,7 | 26,1, 20,9, 29,8, 37,3 | 56, 70, 80, 100 | 569, 583, 624, 639 | Datenblatt | 9 | 4,7 | https://cdn.ais-online.de/m2/19/16469019/images/37/45051137px2000x2000.jpg
powered by Heinze