## Schlagmann Poroton
Schlagmann Poroton
Name | HAN | Druckfestigkeitsklasse | Feuerbeständigkeit | Feuerwiderstandsklasse | Produkt | Tragverhalten | Werkstoff | Breite (mm) | Höhe (mm) | Länge (mm) | Zulassungs-/Prüfzeugnis-Nr | Geeignet für Erdbebenzone | Rohdichteklasse Mauerstein (kg/dm³) | U-Wert (W/(m²K)) | Wärmeleitfähigkeit (W/(m*K)) | Wanddicke (mm) | Bedarf Ziegel (Stück/lfm) | Paletteninhalt (m² bzw. lfm) | Paletteninhalt (Stück) | Gewicht (kg/Palette) | Feuerwiderstandsklasse | Ausnutzungsfaktor im Brandfall αfi | Rechenwert der Eigenlast (kN/m²) | Charakteristischer Wert der Mauerwerksdruckfestigkeit fk (MN/m²) | Bilder
POROTON® Höhenausgleichsziegel-U HAZ |  | 6 | 60 min | F 60 | Kimmstein / Höhenausgleichstein | tragend | Ziegel | 365,00 - 425,00 | 114,00 - 219,00 | 248,00 | Z-17.11-1231 / Z-17.1-972 | 0,00 - 3,00 | 0,60 - 0,75 | 0,18 - 0,21 | 0,08 | 365,00 - 425,00 | 4 | 9, 14, 12, 10,5, 15, 20 | 36, 42, 48, 56, 60, 80 | 432, 434, 493, 505, 509, 581 | für tragende raumabschließende Wände | Datenblatt | 8,5 / 7,0 | 3,1 / 2,1 | https://cdn.ais-online.de/m2/19/16469019/images/91/45051191px2000x2000.jpg
POROTON®-U-365/115 HAZ | 3536100 | 6 | 60 min | F 60 | Kimmstein / Höhenausgleichstein | tragend | Ziegel | 365,00 - 425,00 | 114,00 - 219,00 | 248,00 | Z-17.11-1231 / Z-17.1-972 | 0,00 - 3,00 | 0,60 - 0,75 | 0,18 - 0,21 | 0,08 | 365,00 - 425,00 | 4 | 9, 14, 12, 10,5, 15, 20 | 36, 42, 48, 56, 60, 80 | 432, 434, 493, 505, 509, 581 | für tragende raumabschließende Wände | Datenblatt | 8,5 / 7,0 | 3,1 / 2,1 | https://cdn.ais-online.de/m2/19/16469019/images/91/45051191px2000x2000.jpg
POROTON®-U-365/120 HAZ | 3536120 | 6 | 60 min | F 60 | Kimmstein / Höhenausgleichstein | tragend | Ziegel | 365,00 - 425,00 | 114,00 - 219,00 | 248,00 | Z-17.11-1231 / Z-17.1-972 | 0,00 - 3,00 | 0,60 - 0,75 | 0,18 - 0,21 | 0,08 | 365,00 - 425,00 | 4 | 9, 14, 12, 10,5, 15, 20 | 36, 42, 48, 56, 60, 80 | 432, 434, 493, 505, 509, 581 | für tragende raumabschließende Wände | Datenblatt | 8,5 / 7,0 | 3,1 / 2,1 | https://cdn.ais-online.de/m2/19/16469019/images/91/45051191px2000x2000.jpg
POROTON®-U-365/160 HAZ | 3536110 | 6 | 60 min | F 60 | Kimmstein / Höhenausgleichstein | tragend | Ziegel | 365,00 - 425,00 | 114,00 - 219,00 | 248,00 | Z-17.11-1231 / Z-17.1-972 | 0,00 - 3,00 | 0,60 - 0,75 | 0,18 - 0,21 | 0,08 | 365,00 - 425,00 | 4 | 9, 14, 12, 10,5, 15, 20 | 36, 42, 48, 56, 60, 80 | 432, 434, 493, 505, 509, 581 | für tragende raumabschließende Wände | Datenblatt | 8,5 / 7,0 | 3,1 / 2,1 | https://cdn.ais-online.de/m2/19/16469019/images/91/45051191px2000x2000.jpg
POROTON®-U-425/115 HAZ | 3542100 | 6 | 60 min | F 60 | Kimmstein / Höhenausgleichstein | tragend | Ziegel | 365,00 - 425,00 | 114,00 - 219,00 | 248,00 | Z-17.11-1231 / Z-17.1-972 | 0,00 - 3,00 | 0,60 - 0,75 | 0,18 - 0,21 | 0,08 | 365,00 - 425,00 | 4 | 9, 14, 12, 10,5, 15, 20 | 36, 42, 48, 56, 60, 80 | 432, 434, 493, 505, 509, 581 | für tragende raumabschließende Wände | Datenblatt | 8,5 / 7,0 | 3,1 / 2,1 | https://cdn.ais-online.de/m2/19/16469019/images/91/45051191px2000x2000.jpg
POROTON®-U-425/120 HAZ | 3542120 | 6 | 60 min | F 60 | Kimmstein / Höhenausgleichstein | tragend | Ziegel | 365,00 - 425,00 | 114,00 - 219,00 | 248,00 | Z-17.11-1231 / Z-17.1-972 | 0,00 - 3,00 | 0,60 - 0,75 | 0,18 - 0,21 | 0,08 | 365,00 - 425,00 | 4 | 9, 14, 12, 10,5, 15, 20 | 36, 42, 48, 56, 60, 80 | 432, 434, 493, 505, 509, 581 | für tragende raumabschließende Wände | Datenblatt | 8,5 / 7,0 | 3,1 / 2,1 | https://cdn.ais-online.de/m2/19/16469019/images/91/45051191px2000x2000.jpg
POROTON®-U-425/160 HAZ | 3542110 | 6 | 60 min | F 60 | Kimmstein / Höhenausgleichstein | tragend | Ziegel | 365,00 - 425,00 | 114,00 - 219,00 | 248,00 | Z-17.11-1231 / Z-17.1-972 | 0,00 - 3,00 | 0,60 - 0,75 | 0,18 - 0,21 | 0,08 | 365,00 - 425,00 | 4 | 9, 14, 12, 10,5, 15, 20 | 36, 42, 48, 56, 60, 80 | 432, 434, 493, 505, 509, 581 | für tragende raumabschließende Wände | Datenblatt | 8,5 / 7,0 | 3,1 / 2,1 | https://cdn.ais-online.de/m2/19/16469019/images/91/45051191px2000x2000.jpg
powered by Heinze