## Schlagmann Poroton
Schlagmann Poroton
Name | Druckfestigkeitsklasse | Feuerwiderstandsklasse | bewertetes Schalldämm-Maß Rw, R (dB) | Rohdichteklasse Mauerstein (kg/dm³) | U-Wert (W/(m²K)) | Wärmeleitfähigkeit (W/(m*K)) | Wanddicke (mm) | Mauerwerksdruckfestigkeit (MN/m²) | Bilder
POROTON® Innenwand Redbloc-S-Pz® 17,5 cm | 8 | F 90 | 56,90 | 0,80 - 2,00 | 1,92 | 0,80 | 175,00 | 4,4 | https://cdn.ais-online.de/m2/19/16469019/images/29/47356229px2000x1500.jpg
powered by Heinze