## Schlagmann Poroton
Schlagmann Poroton
Name | Feuerwiderstandsklasse | bewertetes Schalldämm-Maß Rw, R (dB) | Rohdichteklasse Mauerstein (kg/dm³) | U-Wert (W/(m²K)) | Wärmeleitfähigkeit (W/(m*K)) | Wanddicke (mm) | Bilder
POROTON® Innenwand Redbloc-S-Sz® | F 120 | 62,80 | 0,50 - 2,20 | 1,99 | 1,20 | 240,00 | https://cdn.ais-online.de/m2/19/16469019/images/45/47356245px2000x1500.jpg
powered by Heinze