## Schlagmann Poroton
Schlagmann Poroton
Name | Druckfestigkeitsklasse | Feuerwiderstandsklasse | Rohdichteklasse Mauerstein (kg/dm³) | U-Wert (W/(m²K)) | Wärmeleitfähigkeit (W/(m*K)) | Wanddicke (mm) | Mauerwerksdruckfestigkeit (MN/m²) | Bilder
POROTON® Innenwand Redbloc-T0,8 | 10 | F 90 | 0,80 | 1,09 - 1,67 | 0,39 | 115,00 - 240,00 | 3 | https://cdn.ais-online.de/m2/19/16469019/images/56/47356256px2000x1500.jpg
POROTON® Innenwand Redbloc-T0,8 11,5 cm | 10 | F 90 | 0,80 | 1,09 - 1,67 | 0,39 | 115,00 - 240,00 | 3 | https://cdn.ais-online.de/m2/19/16469019/images/56/47356256px2000x1500.jpg
POROTON® Innenwand Redbloc-T0,8 17,5 cm | 10 | F 90 | 0,80 | 1,09 - 1,67 | 0,39 | 115,00 - 240,00 | 3 | https://cdn.ais-online.de/m2/19/16469019/images/56/47356256px2000x1500.jpg
POROTON® Innenwand Redbloc-T0,8 24,0 cm | 10 | F 90 | 0,80 | 1,09 - 1,67 | 0,39 | 115,00 - 240,00 | 3 | https://cdn.ais-online.de/m2/19/16469019/images/56/47356256px2000x1500.jpg
powered by Heinze