## Schlagmann Poroton
Schlagmann Poroton
Name | Druckfestigkeitsklasse | Feuerwiderstandsklasse | Rohdichteklasse Mauerstein (kg/dm³) | U-Wert (W/(m²K)) | Wärmeleitfähigkeit (W/(m*K)) | Wanddicke (mm) | Mauerwerksdruckfestigkeit (MN/m²) | Bilder
POROTON® Innenwand Redbloc-T1,0 | 12 | F 90 | 1,00 | 1,20 - 1,45 | 0,45 | 175,00 - 240,00 | 3,4 | https://cdn.ais-online.de/m2/19/16469019/images/01/47356201px2000x1500.jpg
POROTON® Innenwand Redbloc-T1,0 17,5 cm | 12 | F 90 | 1,00 | 1,20 - 1,45 | 0,45 | 175,00 - 240,00 | 3,4 | https://cdn.ais-online.de/m2/19/16469019/images/01/47356201px2000x1500.jpg
POROTON® Innenwand Redbloc-T1,0 24,0 cm | 12 | F 90 | 1,00 | 1,20 - 1,45 | 0,45 | 175,00 - 240,00 | 3,4 | https://cdn.ais-online.de/m2/19/16469019/images/01/47356201px2000x1500.jpg
powered by Heinze