## Schlagmann Poroton
Schlagmann Poroton
Name | Druckfestigkeitsklasse | Rohdichteklasse Mauerstein (kg/dm³) | Wärmeleitfähigkeit (W/(m*K)) | Wanddicke (mm) | Bilder
POROTON® Lembloc®-1,8 | 5 | 1,80 | 0,91 | 240,00 - 300,00 | https://cdn.ais-online.de/m2/19/16469019/images/47/47365747px1200x750.webp https://cdn.ais-online.de/m2/19/16469019/images/94/47356294px1200x849.jpg
POROTON® Lembloc®-1,8 24,0 cm | 5 | 1,80 | 0,91 | 240,00 - 300,00 | https://cdn.ais-online.de/m2/19/16469019/images/47/47365747px1200x750.webp https://cdn.ais-online.de/m2/19/16469019/images/94/47356294px1200x849.jpg
POROTON® Lembloc®-1,8 30,0 cm | 5 | 1,80 | 0,91 | 240,00 - 300,00 | https://cdn.ais-online.de/m2/19/16469019/images/47/47365747px1200x750.webp https://cdn.ais-online.de/m2/19/16469019/images/94/47356294px1200x849.jpg
powered by Heinze