## Schlagmann Poroton
Schlagmann Poroton
Name | HAN | Druckfestigkeitsklasse | Feuerbeständigkeit | Feuerwiderstandsklasse | Format | Produkt | Werkstoff | bewertetes Schalldämm-Maß Rw, R (dB) | Breite (mm) | Höhe (mm) | Länge (mm) | Dämmstoff | Zulassungs-/Prüfzeugnis-Nr | Geeignet für Erdbebenzone | Rohdichteklasse Mauerstein (kg/dm³) | U-Wert (W/(m²K)) | Wärmeleitfähigkeit (W/(m*K)) | Wanddicke (mm) | Paletteninhalt (m² bzw. lfm) | Paletteninhalt (Stück) | Gewicht (kg/Palette) | Ausnutzungsfaktor im Brandfall αfi | Rechenwert der Eigenlast (kN/m²) | Charakteristischer Wert der Mauerwerksdruckfestigkeit fk (MN/m²) | Bedarf Ziegel (Stück/m²) | Verarbeitungsrichtwert (h/m²) | Korrigiertes, bewertetes Schalldämm-Maß RW, Bau, ref. inkl. beidseitigem Putz (dB) | Bilder
POROTON® Objektziegel-FZ7,5 |  | 10, 8 | 60 min | F 60 | 12 DF, 14 DF, 16 DF | Planstein | Ziegel | 48,00 - 48,50 | 365,00 - 490,00 | 249,00 | 248,00 | Mineralwolle | beantragt | 0,00 - 3,00 | 0,70 | 0,15 - 0,19 | 0,08 | 365,00 - 490,00 | 3, 2,25 | 36, 48 | 661, 757, 762 | Datenblatt | 8 | 4,7, 4 | 16 | 0.4 bis 0.8, 0.5 bis 1.0, 0.4 bis 0.9 | 48,5, 48 | https://cdn.ais-online.de/m2/19/16469019/images/65/47365765px1200x750.webp https://cdn.ais-online.de/m2/19/16469019/images/94/47356194px1200x849.jpg
POROTON®-FZ7,5-365 Objektziegel | 3136270 | 10, 8 | 60 min | F 60 | 12 DF, 14 DF, 16 DF | Planstein | Ziegel | 48,00 - 48,50 | 365,00 - 490,00 | 249,00 | 248,00 | Mineralwolle | beantragt | 0,00 - 3,00 | 0,70 | 0,15 - 0,19 | 0,08 | 365,00 - 490,00 | 3, 2,25 | 36, 48 | 661, 757, 762 | Datenblatt | 8 | 4,7, 4 | 16 | 0.4 bis 0.8, 0.5 bis 1.0, 0.4 bis 0.9 | 48,5, 48 | https://cdn.ais-online.de/m2/19/16469019/images/65/47365765px1200x750.webp https://cdn.ais-online.de/m2/19/16469019/images/94/47356194px1200x849.jpg
POROTON®-FZ7,5-425 Objektziegel | 3142220 | 10, 8 | 60 min | F 60 | 12 DF, 14 DF, 16 DF | Planstein | Ziegel | 48,00 - 48,50 | 365,00 - 490,00 | 249,00 | 248,00 | Mineralwolle | beantragt | 0,00 - 3,00 | 0,70 | 0,15 - 0,19 | 0,08 | 365,00 - 490,00 | 3, 2,25 | 36, 48 | 661, 757, 762 | Datenblatt | 8 | 4,7, 4 | 16 | 0.4 bis 0.8, 0.5 bis 1.0, 0.4 bis 0.9 | 48,5, 48 | https://cdn.ais-online.de/m2/19/16469019/images/65/47365765px1200x750.webp https://cdn.ais-online.de/m2/19/16469019/images/94/47356194px1200x849.jpg
POROTON®-FZ7,5-490 Objektziegel | 3149110 | 10, 8 | 60 min | F 60 | 12 DF, 14 DF, 16 DF | Planstein | Ziegel | 48,00 - 48,50 | 365,00 - 490,00 | 249,00 | 248,00 | Mineralwolle | beantragt | 0,00 - 3,00 | 0,70 | 0,15 - 0,19 | 0,08 | 365,00 - 490,00 | 3, 2,25 | 36, 48 | 661, 757, 762 | Datenblatt | 8 | 4,7, 4 | 16 | 0.4 bis 0.8, 0.5 bis 1.0, 0.4 bis 0.9 | 48,5, 48 | https://cdn.ais-online.de/m2/19/16469019/images/65/47365765px1200x750.webp https://cdn.ais-online.de/m2/19/16469019/images/94/47356194px1200x849.jpg
powered by Heinze