## Schlagmann Poroton
Schlagmann Poroton
Name | HAN | Druckfestigkeitsklasse | Feuerbeständigkeit | Feuerwiderstandsklasse | Format | Produkt | Tragverhalten | Werkstoff | bewertetes Schalldämm-Maß Rw, R (dB) | Breite (mm) | Höhe (mm) | Länge (mm) | Dämmstoff | Zulassungs-/Prüfzeugnis-Nr | Geeignet für Erdbebenzone | Rohdichteklasse Mauerstein (kg/dm³) | U-Wert (W/(m²K)) | Wärmeleitfähigkeit (W/(m*K)) | Wanddicke (mm) | Paletteninhalt (m² bzw. lfm) | Paletteninhalt (Stück) | Gewicht (kg/Palette) | Feuerwiderstandsklasse | Ausnutzungsfaktor im Brandfall αfi | Rechenwert der Eigenlast (kN/m²) | Charakteristischer Wert der Mauerwerksdruckfestigkeit fk (MN/m²) | Bedarf Ziegel (Stück/m²) | Verarbeitungsrichtwert (h/m²) | Korrigiertes, bewertetes Schalldämm-Maß RW, Bau, ref. inkl. beidseitigem Putz (dB) | Wasserdampfdurchlässigkeit (µ) | Bilder
POROTON® Objektziegel-FZ8 |  | 10, 12 | 90 min | F 90 | 10 DF, 12 DF, 14 DF, 16 DF | Planstein | tragend | Ziegel | 48,00 - 50,70 | 300,00 - 490,00 | 249,00 | 248,00 | Mineralwolle | Z-17.1-1104 | 0,00 - 3,00 | 0,75 | 0,16 - 0,25 | 0,08 | 300,00 - 490,00 | 2,25, 3,38, 3 | 36, 48, 54 | 673, 729, 789, 827 | für tragende raumabschließende Wände | Datenblatt | 8,5 | 3,6, 4,1 | 16 | 0.4 bis 0.9, 0.5 bis 1.0, 0.4 bis 0.7, 0.4 bis 0.8 | 48,5, 48, 50,7 | µ = 5 / 20 | https://cdn.ais-online.de/m2/19/16469019/images/03/45051403px2000x2000.jpg
POROTON®-FZ8-300 Objektziegel | 3130016 | 10, 12 | 90 min | F 90 | 10 DF, 12 DF, 14 DF, 16 DF | Planstein | tragend | Ziegel | 48,00 - 50,70 | 300,00 - 490,00 | 249,00 | 248,00 | Mineralwolle | Z-17.1-1104 | 0,00 - 3,00 | 0,75 | 0,16 - 0,25 | 0,08 | 300,00 - 490,00 | 2,25, 3,38, 3 | 36, 48, 54 | 673, 729, 789, 827 | für tragende raumabschließende Wände | Datenblatt | 8,5 | 3,6, 4,1 | 16 | 0.4 bis 0.9, 0.5 bis 1.0, 0.4 bis 0.7, 0.4 bis 0.8 | 48,5, 48, 50,7 | µ = 5 / 20 | https://cdn.ais-online.de/m2/19/16469019/images/03/45051403px2000x2000.jpg
POROTON®-FZ8-365 Objektziegel | 3136176 | 10, 12 | 90 min | F 90 | 10 DF, 12 DF, 14 DF, 16 DF | Planstein | tragend | Ziegel | 48,00 - 50,70 | 300,00 - 490,00 | 249,00 | 248,00 | Mineralwolle | Z-17.1-1104 | 0,00 - 3,00 | 0,75 | 0,16 - 0,25 | 0,08 | 300,00 - 490,00 | 2,25, 3,38, 3 | 36, 48, 54 | 673, 729, 789, 827 | für tragende raumabschließende Wände | Datenblatt | 8,5 | 3,6, 4,1 | 16 | 0.4 bis 0.9, 0.5 bis 1.0, 0.4 bis 0.7, 0.4 bis 0.8 | 48,5, 48, 50,7 | µ = 5 / 20 | https://cdn.ais-online.de/m2/19/16469019/images/03/45051403px2000x2000.jpg
POROTON®-FZ8-425 Objektziegel | 3142136 | 10, 12 | 90 min | F 90 | 10 DF, 12 DF, 14 DF, 16 DF | Planstein | tragend | Ziegel | 48,00 - 50,70 | 300,00 - 490,00 | 249,00 | 248,00 | Mineralwolle | Z-17.1-1104 | 0,00 - 3,00 | 0,75 | 0,16 - 0,25 | 0,08 | 300,00 - 490,00 | 2,25, 3,38, 3 | 36, 48, 54 | 673, 729, 789, 827 | für tragende raumabschließende Wände | Datenblatt | 8,5 | 3,6, 4,1 | 16 | 0.4 bis 0.9, 0.5 bis 1.0, 0.4 bis 0.7, 0.4 bis 0.8 | 48,5, 48, 50,7 | µ = 5 / 20 | https://cdn.ais-online.de/m2/19/16469019/images/03/45051403px2000x2000.jpg
POROTON®-FZ8-490 Objektziegel | 3149036 | 10, 12 | 90 min | F 90 | 10 DF, 12 DF, 14 DF, 16 DF | Planstein | tragend | Ziegel | 48,00 - 50,70 | 300,00 - 490,00 | 249,00 | 248,00 | Mineralwolle | Z-17.1-1104 | 0,00 - 3,00 | 0,75 | 0,16 - 0,25 | 0,08 | 300,00 - 490,00 | 2,25, 3,38, 3 | 36, 48, 54 | 673, 729, 789, 827 | für tragende raumabschließende Wände | Datenblatt | 8,5 | 3,6, 4,1 | 16 | 0.4 bis 0.9, 0.5 bis 1.0, 0.4 bis 0.7, 0.4 bis 0.8 | 48,5, 48, 50,7 | µ = 5 / 20 | https://cdn.ais-online.de/m2/19/16469019/images/03/45051403px2000x2000.jpg
powered by Heinze