## Schlagmann Poroton
Schlagmann Poroton
Name | HAN | Druckfestigkeitsklasse | Feuerbeständigkeit | Feuerwiderstandsklasse | Format | Produkt | Tragverhalten | Werkstoff | bewertetes Schalldämm-Maß Rw, R (dB) | Breite (mm) | Höhe (mm) | Länge (mm) | Dämmstoff | Zulassungs-/Prüfzeugnis-Nr | Geeignet für Erdbebenzone | Rohdichteklasse Mauerstein (kg/dm³) | U-Wert (W/(m²K)) | Wärmeleitfähigkeit (W/(m*K)) | Wanddicke (mm) | Paletteninhalt (m² bzw. lfm) | Paletteninhalt (Stück) | Gewicht (kg/Palette) | Feuerwiderstandsklasse | Ausnutzungsfaktor im Brandfall αfi | Rechenwert der Eigenlast (kN/m²) | Charakteristischer Wert der Mauerwerksdruckfestigkeit fk (MN/m²) | Bedarf Ziegel (Stück/m²) | Verarbeitungsrichtwert (h/m²) | Korrigiertes, bewertetes Schalldämm-Maß RW, Bau, ref. inkl. beidseitigem Putz (dB) | Wasserdampfdurchlässigkeit (µ) | Bilder
POROTON® Objektziegel-FZ9 |  | 10 | 90 min | F 90 | 10 DF, 12 DF | Planstein | tragend | Ziegel | 50,10 - 53,70 | 300,00 - 365,00 | 249,00 | 248,00 | Mineralwolle | Z-17.1-1100 | 0,00 - 3,00 | 0,90 | 0,23 - 0,28 | 0,09 | 300,00 - 365,00 | 3, 3,38 | 48, 54 | 788, 892 | für tragende raumabschließende Wände | Datenblatt | 10 | 4,2 | 16 | 0.4 bis 0.8, 0.4 bis 0.7 | 53,7, 50,1 | µ = 5 / 20 | https://cdn.ais-online.de/m2/19/16469019/images/61/45051061px2000x2000.jpg
POROTON®-FZ9-300 Objektziegel | 3130026 | 10 | 90 min | F 90 | 10 DF, 12 DF | Planstein | tragend | Ziegel | 50,10 - 53,70 | 300,00 - 365,00 | 249,00 | 248,00 | Mineralwolle | Z-17.1-1100 | 0,00 - 3,00 | 0,90 | 0,23 - 0,28 | 0,09 | 300,00 - 365,00 | 3, 3,38 | 48, 54 | 788, 892 | für tragende raumabschließende Wände | Datenblatt | 10 | 4,2 | 16 | 0.4 bis 0.8, 0.4 bis 0.7 | 53,7, 50,1 | µ = 5 / 20 | https://cdn.ais-online.de/m2/19/16469019/images/61/45051061px2000x2000.jpg
POROTON®-FZ9-365 Objektziegel | 3136016 | 10 | 90 min | F 90 | 10 DF, 12 DF | Planstein | tragend | Ziegel | 50,10 - 53,70 | 300,00 - 365,00 | 249,00 | 248,00 | Mineralwolle | Z-17.1-1100 | 0,00 - 3,00 | 0,90 | 0,23 - 0,28 | 0,09 | 300,00 - 365,00 | 3, 3,38 | 48, 54 | 788, 892 | für tragende raumabschließende Wände | Datenblatt | 10 | 4,2 | 16 | 0.4 bis 0.8, 0.4 bis 0.7 | 53,7, 50,1 | µ = 5 / 20 | https://cdn.ais-online.de/m2/19/16469019/images/61/45051061px2000x2000.jpg
powered by Heinze