## Schlagmann Poroton
Schlagmann Poroton
Name | Rohdichteklasse Mauerstein (kg/dm³) | Wärmeleitfähigkeit (W/(m*K)) | Wanddicke (mm) | Bilder
POROTON® Objektziegel-H7 | 0,60 | 0,07 | 365,00 - 425,00 | https://cdn.ais-online.de/m2/19/16469019/images/59/47365759px1200x750.webp https://cdn.ais-online.de/m2/19/16469019/images/75/47356275px1200x849.jpg
POROTON® Objektziegel-H7 36,5 cm | 0,60 | 0,07 | 365,00 - 425,00 | https://cdn.ais-online.de/m2/19/16469019/images/59/47365759px1200x750.webp https://cdn.ais-online.de/m2/19/16469019/images/75/47356275px1200x849.jpg
POROTON®Objektziegel-H7 42,5 cm | 0,60 | 0,07 | 365,00 - 425,00 | https://cdn.ais-online.de/m2/19/16469019/images/59/47365759px1200x750.webp https://cdn.ais-online.de/m2/19/16469019/images/75/47356275px1200x849.jpg
powered by Heinze