## Schlagmann Poroton
Schlagmann Poroton
Name | Druckfestigkeitsklasse | Rohdichteklasse Mauerstein (kg/dm³) | Wärmeleitfähigkeit (W/(m*K)) | Wanddicke (mm) | Bilder
POROTON® Objektziegel-H8 | 10 | 0,70 | 0,08 | 365,00 - 425,00 | https://cdn.ais-online.de/m2/19/16469019/images/63/47365763px1200x750.webp https://cdn.ais-online.de/m2/19/16469019/images/49/47356249px1200x849.jpg
POROTON® Objektziegel-H8 36,5 cm | 10 | 0,70 | 0,08 | 365,00 - 425,00 | https://cdn.ais-online.de/m2/19/16469019/images/63/47365763px1200x750.webp https://cdn.ais-online.de/m2/19/16469019/images/49/47356249px1200x849.jpg
POROTON® Objektziegel-H8 42,5 cm | 10 | 0,70 | 0,08 | 365,00 - 425,00 | https://cdn.ais-online.de/m2/19/16469019/images/63/47365763px1200x750.webp https://cdn.ais-online.de/m2/19/16469019/images/49/47356249px1200x849.jpg
powered by Heinze