## Schlagmann Poroton
Schlagmann Poroton
Name | Druckfestigkeitsklasse | Höhe (mm) | Länge (mm) | Rohdichteklasse Mauerstein (kg/dm³) | U-Wert (W/(m²K)) | Wärmeleitfähigkeit (W/(m*K)) | Wanddicke (mm) | Mauerwerksdruckfestigkeit (MN/m²) | Befestigung mit Dryfix Planziegel-Kleber | Bilder
POROTON® Objektziegel-S8® Dryfix | 10 | 249,00 | 248,00 | 0,75 | 0,16 - 0,21 | 0,08 | 365,00 - 490,00 | 3,9 | Ja | https://cdn.ais-online.de/m2/19/16469019/images/67/45051167px2000x2000.jpg
POROTON® Objektziegel-S8® Dryfix 36,5 cm | 10 | 249,00 | 248,00 | 0,75 | 0,16 - 0,21 | 0,08 | 365,00 - 490,00 | 3,9 | Ja | https://cdn.ais-online.de/m2/19/16469019/images/67/45051167px2000x2000.jpg
POROTON® Objektziegel-S8® Dryfix 42,5 cm | 10 | 249,00 | 248,00 | 0,75 | 0,16 - 0,21 | 0,08 | 365,00 - 490,00 | 3,9 | Ja | https://cdn.ais-online.de/m2/19/16469019/images/67/45051167px2000x2000.jpg
POROTON® Objektziegel-S8® Dryfix 49,0 cm | 10 | 249,00 | 248,00 | 0,75 | 0,16 - 0,21 | 0,08 | 365,00 - 490,00 | 3,9 | Ja | https://cdn.ais-online.de/m2/19/16469019/images/67/45051167px2000x2000.jpg
powered by Heinze