## Schlagmann Poroton
Schlagmann Poroton
Name | HAN | Druckfestigkeitsklasse | Feuerbeständigkeit | Feuerwiderstandsklasse | Format | Produkt | Tragverhalten | Werkstoff | bewertetes Schalldämm-Maß Rw, R (dB) | Breite (mm) | Höhe (mm) | Länge (mm) | Dämmstoff | Zulassungs-/Prüfzeugnis-Nr | Geeignet für Erdbebenzone | Rohdichteklasse Mauerstein (kg/dm³) | U-Wert (W/(m²K)) | Wärmeleitfähigkeit (W/(m*K)) | Wanddicke (mm) | Paletteninhalt (m² bzw. lfm) | Paletteninhalt (Stück) | Gewicht (kg/Palette) | Feuerwiderstandsklasse | Ausnutzungsfaktor im Brandfall αfi | Rechenwert der Eigenlast (kN/m²) | Charakteristischer Wert der Mauerwerksdruckfestigkeit fk (MN/m²) | Bedarf Ziegel (Stück/m²) | Verarbeitungsrichtwert (h/m²) | Korrigiertes, bewertetes Schalldämm-Maß RW, Bau, ref. inkl. beidseitigem Putz (dB) | Wasserdampfdurchlässigkeit (µ) | Bilder
POROTON® Objektziegel-S9® |  | 10, 12 | 90 min | F 90 | 10 DF, 12 DF, 14 DF | Planstein | tragend | Ziegel | 48,00 - 52,20 | 300,00 - 425,00 | 249,00 | 248,00 | Perlit | Z-17.1-1058, Z-17.1-1181 | 0,00 - 3,00 | 0,75 - 0,85 | 0,20 - 0,28 | 0,09 | 300,00 - 425,00 | 2,25, 3,38, 3 | 36, 48, 54 | 760, 802, 917 | für tragende raumabschließende Wände | Datenblatt | 10, 8,5 | 5,3, 3,6 | 16 | 0.4 bis 0.9, 0.4 bis 0.7, 0.4 bis 0.8 | 50,1, 48, 52,2 | µ = 5 / 20 | https://cdn.ais-online.de/m2/19/16469019/images/27/45051327px2000x2000.jpg https://cdn.ais-online.de/m2/19/16469019/images/53/45051353px2000x2000.jpg
POROTON®-S9®-300 | 3130111 | 10, 12 | 90 min | F 90 | 10 DF, 12 DF, 14 DF | Planstein | tragend | Ziegel | 48,00 - 52,20 | 300,00 - 425,00 | 249,00 | 248,00 | Perlit | Z-17.1-1058, Z-17.1-1181 | 0,00 - 3,00 | 0,75 - 0,85 | 0,20 - 0,28 | 0,09 | 300,00 - 425,00 | 2,25, 3,38, 3 | 36, 48, 54 | 760, 802, 917 | für tragende raumabschließende Wände | Datenblatt | 10, 8,5 | 5,3, 3,6 | 16 | 0.4 bis 0.9, 0.4 bis 0.7, 0.4 bis 0.8 | 50,1, 48, 52,2 | µ = 5 / 20 | https://cdn.ais-online.de/m2/19/16469019/images/53/45051353px2000x2000.jpg
POROTON®-S9®-365 | 3136190 | 10, 12 | 90 min | F 90 | 10 DF, 12 DF, 14 DF | Planstein | tragend | Ziegel | 48,00 - 52,20 | 300,00 - 425,00 | 249,00 | 248,00 | Perlit | Z-17.1-1058, Z-17.1-1181 | 0,00 - 3,00 | 0,75 - 0,85 | 0,20 - 0,28 | 0,09 | 300,00 - 425,00 | 2,25, 3,38, 3 | 36, 48, 54 | 760, 802, 917 | für tragende raumabschließende Wände | Datenblatt | 10, 8,5 | 5,3, 3,6 | 16 | 0.4 bis 0.9, 0.4 bis 0.7, 0.4 bis 0.8 | 50,1, 48, 52,2 | µ = 5 / 20 | https://cdn.ais-online.de/m2/19/16469019/images/27/45051327px2000x2000.jpg
POROTON®-S9®-425 | 3142140 | 10, 12 | 90 min | F 90 | 10 DF, 12 DF, 14 DF | Planstein | tragend | Ziegel | 48,00 - 52,20 | 300,00 - 425,00 | 249,00 | 248,00 | Perlit | Z-17.1-1058, Z-17.1-1181 | 0,00 - 3,00 | 0,75 - 0,85 | 0,20 - 0,28 | 0,09 | 300,00 - 425,00 | 2,25, 3,38, 3 | 36, 48, 54 | 760, 802, 917 | für tragende raumabschließende Wände | Datenblatt | 10, 8,5 | 5,3, 3,6 | 16 | 0.4 bis 0.9, 0.4 bis 0.7, 0.4 bis 0.8 | 50,1, 48, 52,2 | µ = 5 / 20 | https://cdn.ais-online.de/m2/19/16469019/images/27/45051327px2000x2000.jpg
powered by Heinze