## Schlagmann Poroton
Schlagmann Poroton
Name | Druckfestigkeitsklasse | Feuerwiderstandsklasse | Höhe (mm) | Länge (mm) | Rohdichteklasse Mauerstein (kg/dm³) | U-Wert (W/(m²K)) | Wärmeleitfähigkeit (W/(m*K)) | Wanddicke (mm) | Mauerwerksdruckfestigkeit (MN/m²) | Befestigung mit Dryfix Planziegel-Kleber | Bilder
POROTON® Plan-Innenwandziegel-T0,8 Dryfix 24,0 cm | 8 | F 90 | 249,00 | 373,00 | 0,80 | 1,09 | 0,39 | 240,00 | 2,3 | Ja | https://cdn.ais-online.de/m2/19/16469019/images/49/45051349px2000x2000.jpg
powered by Heinze