## Schlagmann Poroton
Schlagmann Poroton
Name | HAN | Druckfestigkeitsklasse | Feuerbeständigkeit | Feuerwiderstandsklasse | Format | Produkt | Tragverhalten | Werkstoff | Breite (mm) | Höhe (mm) | Länge (mm) | Zulassungs-/Prüfzeugnis-Nr | Geeignet für Erdbebenzone | Rohdichteklasse Mauerstein (kg/dm³) | U-Wert (W/(m²K)) | Wärmeleitfähigkeit (W/(m*K)) | Wanddicke (mm) | Paletteninhalt (m² bzw. lfm) | Paletteninhalt (Stück) | Gewicht (kg/Palette) | Feuerwiderstandsklasse | Ausnutzungsfaktor im Brandfall αfi | Rechenwert der Eigenlast (kN/m²) | Charakteristischer Wert der Mauerwerksdruckfestigkeit fk (MN/m²) | Bedarf Ziegel (Stück/m²) | Verarbeitungsrichtwert (h/m²) | Wasserdampfdurchlässigkeit (µ) | Bilder
POROTON® Plan-Innenwandziegel-T1,0 |  | 12, 16 | 90 min | F 90 | 10 DF, 12 DF, 6 DF, 9 DF | Planstein | tragend | Ziegel | 115,00 - 300,00 | 249,00 | 248,00 - 373,00 | Z-17.1-868 | 0,00 - 3,00 | 1,00 | 1,03 - 1,79 | 0,45 | 115,00 - 300,00 | 3,74, 3,38, 7,48, 5,23 | 40, 54, 56, 80 | 822, 857, 875, 960 | für tragende raumabschließende Wände | Datenblatt | 11, 16 | 4,7, 5,5 | 10,7, 16 | 0.4 bis 0.5, 0.5 bis 0.7, 0.3 bis 0.4, 0.3 bis 0.5 | µ = 5 / 10 | https://cdn.ais-online.de/m2/19/16469019/images/94/45051294px2000x2000.jpg
Planziegel-T1,0-115 | 3211020 | 12, 16 | 90 min | F 90 | 10 DF, 12 DF, 6 DF, 9 DF | Planstein | tragend | Ziegel | 115,00 - 300,00 | 249,00 | 248,00 - 373,00 | Z-17.1-868 | 0,00 - 3,00 | 1,00 | 1,03 - 1,79 | 0,45 | 115,00 - 300,00 | 3,74, 3,38, 7,48, 5,23 | 40, 54, 56, 80 | 822, 857, 875, 960 | für tragende raumabschließende Wände | Datenblatt | 11, 16 | 4,7, 5,5 | 10,7, 16 | 0.4 bis 0.5, 0.5 bis 0.7, 0.3 bis 0.4, 0.3 bis 0.5 | µ = 5 / 10 | https://cdn.ais-online.de/m2/19/16469019/images/94/45051294px2000x2000.jpg
Planziegel-T1,0-175 | 3217020 | 12, 16 | 90 min | F 90 | 10 DF, 12 DF, 6 DF, 9 DF | Planstein | tragend | Ziegel | 115,00 - 300,00 | 249,00 | 248,00 - 373,00 | Z-17.1-868 | 0,00 - 3,00 | 1,00 | 1,03 - 1,79 | 0,45 | 115,00 - 300,00 | 3,74, 3,38, 7,48, 5,23 | 40, 54, 56, 80 | 822, 857, 875, 960 | für tragende raumabschließende Wände | Datenblatt | 11, 16 | 4,7, 5,5 | 10,7, 16 | 0.4 bis 0.5, 0.5 bis 0.7, 0.3 bis 0.4, 0.3 bis 0.5 | µ = 5 / 10 | https://cdn.ais-online.de/m2/19/16469019/images/94/45051294px2000x2000.jpg
Planziegel-T1,0-240 | 3224020 | 12, 16 | 90 min | F 90 | 10 DF, 12 DF, 6 DF, 9 DF | Planstein | tragend | Ziegel | 115,00 - 300,00 | 249,00 | 248,00 - 373,00 | Z-17.1-868 | 0,00 - 3,00 | 1,00 | 1,03 - 1,79 | 0,45 | 115,00 - 300,00 | 3,74, 3,38, 7,48, 5,23 | 40, 54, 56, 80 | 822, 857, 875, 960 | für tragende raumabschließende Wände | Datenblatt | 11, 16 | 4,7, 5,5 | 10,7, 16 | 0.4 bis 0.5, 0.5 bis 0.7, 0.3 bis 0.4, 0.3 bis 0.5 | µ = 5 / 10 | https://cdn.ais-online.de/m2/19/16469019/images/94/45051294px2000x2000.jpg
Planziegel-T1,0-300 | 3230220 | 12, 16 | 90 min | F 90 | 10 DF, 12 DF, 6 DF, 9 DF | Planstein | tragend | Ziegel | 115,00 - 300,00 | 249,00 | 248,00 - 373,00 | Z-17.1-868 | 0,00 - 3,00 | 1,00 | 1,03 - 1,79 | 0,45 | 115,00 - 300,00 | 3,74, 3,38, 7,48, 5,23 | 40, 54, 56, 80 | 822, 857, 875, 960 | für tragende raumabschließende Wände | Datenblatt | 11, 16 | 4,7, 5,5 | 10,7, 16 | 0.4 bis 0.5, 0.5 bis 0.7, 0.3 bis 0.4, 0.3 bis 0.5 | µ = 5 / 10 | https://cdn.ais-online.de/m2/19/16469019/images/94/45051294px2000x2000.jpg
powered by Heinze