## Schlagmann Poroton
Schlagmann Poroton
Name | Druckfestigkeitsklasse | Feuerwiderstandsklasse | Höhe (mm) | Länge (mm) | Rohdichteklasse Mauerstein (kg/dm³) | U-Wert (W/(m²K)) | Wärmeleitfähigkeit (W/(m*K)) | Wanddicke (mm) | Mauerwerksdruckfestigkeit (MN/m²) | Befestigung mit Dryfix Planziegel-Kleber | Bilder
POROTON® Plan-Innenwandziegel-T1,4 Dryfix | 12 | F 90 | 249,00 | 308,00 - 373,00 | 1,40 | 1,40 - 2,00 | 0,58 | 115,00 - 240,00 | 3,1 | Ja | https://cdn.ais-online.de/m2/19/16469019/images/76/45051276px2000x2000.jpg
POROTON® Plan-Innenwandziegel-T1,4 Dryfix 11,5 cm | 12 | F 90 | 249,00 | 308,00 - 373,00 | 1,40 | 1,40 - 2,00 | 0,58 | 115,00 - 240,00 | 3,1 | Ja | https://cdn.ais-online.de/m2/19/16469019/images/76/45051276px2000x2000.jpg
POROTON® Plan-Innenwandziegel-T1,4 Dryfix 17,5 cm | 12 | F 90 | 249,00 | 308,00 - 373,00 | 1,40 | 1,40 - 2,00 | 0,58 | 115,00 - 240,00 | 3,1 | Ja | https://cdn.ais-online.de/m2/19/16469019/images/76/45051276px2000x2000.jpg
POROTON® Plan-Innenwandziegel-T1,4 Dryfix 24,0 cm | 12 | F 90 | 249,00 | 308,00 - 373,00 | 1,40 | 1,40 - 2,00 | 0,58 | 115,00 - 240,00 | 3,1 | Ja | https://cdn.ais-online.de/m2/19/16469019/images/76/45051276px2000x2000.jpg
powered by Heinze