## Schlagmann Poroton
Schlagmann Poroton
Name | HAN | Druckfestigkeitsklasse | Feuerbeständigkeit | Feuerwiderstandsklasse | Format | Produkt | Tragverhalten | Werkstoff | Breite (mm) | Höhe (mm) | Länge (mm) | Zulassungs-/Prüfzeugnis-Nr | Geeignet für Erdbebenzone | Rohdichteklasse Mauerstein (kg/dm³) | U-Wert (W/(m²K)) | Wärmeleitfähigkeit (W/(m*K)) | Wanddicke (mm) | Paletteninhalt (m² bzw. lfm) | Paletteninhalt (Stück) | Gewicht (kg/Palette) | Feuerwiderstandsklasse | Ausnutzungsfaktor im Brandfall αfi | Rechenwert der Eigenlast (kN/m²) | Charakteristischer Wert der Mauerwerksdruckfestigkeit fk (MN/m²) | Bedarf Ziegel (Stück/m²) | Verarbeitungsrichtwert (h/m²) | Wasserdampfdurchlässigkeit (µ) | Bilder
POROTON® Plan-Innenwandziegel-T1,4 |  | 12 | 90 min | F 90 | 10 DF, 6 DF, 7,5 DF | Planstein | tragend | Ziegel | 115,00 - 240,00 | 249,00 | 308,00 - 373,00 | Z-17.1-868 | 0,00 - 3,00 | 1,40 | 1,40 - 2,00 | 0,58 | 115,00 - 240,00 | 2,77, 3,69, 5,98 | 36, 48, 64 | 835, 858, 885 | für tragende raumabschließende Wände | Datenblatt | 15 | 4,7 | 13, 10,7 | 0.4 bis 0.5, 0.3 bis 0.5, 0.3 bis 0.4 | µ = 5 / 10 | https://cdn.ais-online.de/m2/19/16469019/images/76/45051276px2000x2000.jpg
Planziegel-T1,4-115 | 3211070 | 12 | 90 min | F 90 | 10 DF, 6 DF, 7,5 DF | Planstein | tragend | Ziegel | 115,00 - 240,00 | 249,00 | 308,00 - 373,00 | Z-17.1-868 | 0,00 - 3,00 | 1,40 | 1,40 - 2,00 | 0,58 | 115,00 - 240,00 | 2,77, 3,69, 5,98 | 36, 48, 64 | 835, 858, 885 | für tragende raumabschließende Wände | Datenblatt | 15 | 4,7 | 13, 10,7 | 0.4 bis 0.5, 0.3 bis 0.5, 0.3 bis 0.4 | µ = 5 / 10 | https://cdn.ais-online.de/m2/19/16469019/images/76/45051276px2000x2000.jpg
Planziegel-T1,4-175 | 3217052 | 12 | 90 min | F 90 | 10 DF, 6 DF, 7,5 DF | Planstein | tragend | Ziegel | 115,00 - 240,00 | 249,00 | 308,00 - 373,00 | Z-17.1-868 | 0,00 - 3,00 | 1,40 | 1,40 - 2,00 | 0,58 | 115,00 - 240,00 | 2,77, 3,69, 5,98 | 36, 48, 64 | 835, 858, 885 | für tragende raumabschließende Wände | Datenblatt | 15 | 4,7 | 13, 10,7 | 0.4 bis 0.5, 0.3 bis 0.5, 0.3 bis 0.4 | µ = 5 / 10 | https://cdn.ais-online.de/m2/19/16469019/images/76/45051276px2000x2000.jpg
Planziegel-T1,4-240 | 3224051 | 12 | 90 min | F 90 | 10 DF, 6 DF, 7,5 DF | Planstein | tragend | Ziegel | 115,00 - 240,00 | 249,00 | 308,00 - 373,00 | Z-17.1-868 | 0,00 - 3,00 | 1,40 | 1,40 - 2,00 | 0,58 | 115,00 - 240,00 | 2,77, 3,69, 5,98 | 36, 48, 64 | 835, 858, 885 | für tragende raumabschließende Wände | Datenblatt | 15 | 4,7 | 13, 10,7 | 0.4 bis 0.5, 0.3 bis 0.5, 0.3 bis 0.4 | µ = 5 / 10 | https://cdn.ais-online.de/m2/19/16469019/images/76/45051276px2000x2000.jpg
powered by Heinze