## Schlagmann Poroton
Schlagmann Poroton
Name | Druckfestigkeitsklasse | Rohdichteklasse Mauerstein (kg/dm³) | Wärmeleitfähigkeit (W/(m*K)) | Wanddicke (mm) | Bilder
POROTON® Planziegel-FZ6,5 | 6 | 0,55 | 0,07 | 365,00 - 425,00 | https://cdn.ais-online.de/m2/19/16469019/images/67/47365767px1200x750.webp https://cdn.ais-online.de/m2/19/16469019/images/68/47356268px1200x849.jpg
POROTON® Planziegel-FZ6,5 36,5 cm | 6 | 0,55 | 0,07 | 365,00 - 425,00 | https://cdn.ais-online.de/m2/19/16469019/images/67/47365767px1200x750.webp https://cdn.ais-online.de/m2/19/16469019/images/68/47356268px1200x849.jpg
POROTON® Planziegel-FZ6,5 42,5 cm | 6 | 0,55 | 0,07 | 365,00 - 425,00 | https://cdn.ais-online.de/m2/19/16469019/images/67/47365767px1200x750.webp https://cdn.ais-online.de/m2/19/16469019/images/68/47356268px1200x849.jpg
powered by Heinze