## Schlagmann Poroton
Schlagmann Poroton
Name | HAN | Druckfestigkeitsklasse | Feuerbeständigkeit | Feuerwiderstandsklasse | Format | Produkt | Tragverhalten | Werkstoff | bewertetes Schalldämm-Maß Rw, R (dB) | Breite (mm) | Höhe (mm) | Länge (mm) | Dämmstoff | Zulassungs-/Prüfzeugnis-Nr | Geeignet für Erdbebenzone | Rohdichteklasse Mauerstein (kg/dm³) | U-Wert (W/(m²K)) | Wärmeleitfähigkeit (W/(m*K)) | Wanddicke (mm) | Paletteninhalt (m² bzw. lfm) | Paletteninhalt (Stück) | Gewicht (kg/Palette) | Feuerwiderstandsklasse | Ausnutzungsfaktor im Brandfall αfi | Rechenwert der Eigenlast (kN/m²) | Charakteristischer Wert der Mauerwerksdruckfestigkeit fk (MN/m²) | Bedarf Ziegel (Stück/m²) | Verarbeitungsrichtwert (h/m²) | Korrigiertes, bewertetes Schalldämm-Maß RW, Bau, ref. inkl. beidseitigem Putz (dB) | Wasserdampfdurchlässigkeit (µ) | Bilder
POROTON® Planziegel-FZ7 |  | 6 | 90 min | F 90 | 12 DF, 14 DF | Planstein | tragend | Ziegel | 47,20 - 48,30 | 365,00 - 425,00 | 249,00 | 248,00 | Mineralwolle | Z-17.1-1060 | 0,00 - 3,00 | 0,55 | 0,16 - 0,18 | 0,07 | 365,00 - 425,00 | 3, 2,25 | 36, 48 | 519, 592 | für tragende raumabschließende Wände | Datenblatt | 6,5 | 1,7 | 16 | 0.4 bis 0.9 | 47,2, 48,3 | µ = 5 / 20 | https://cdn.ais-online.de/m2/19/16469019/images/51/45051151px2000x2000.jpg
POROTON®-FZ7-365 | 3136076 | 6 | 90 min | F 90 | 12 DF, 14 DF | Planstein | tragend | Ziegel | 47,20 - 48,30 | 365,00 - 425,00 | 249,00 | 248,00 | Mineralwolle | Z-17.1-1060 | 0,00 - 3,00 | 0,55 | 0,16 - 0,18 | 0,07 | 365,00 - 425,00 | 3, 2,25 | 36, 48 | 519, 592 | für tragende raumabschließende Wände | Datenblatt | 6,5 | 1,7 | 16 | 0.4 bis 0.9 | 47,2, 48,3 | µ = 5 / 20 | https://cdn.ais-online.de/m2/19/16469019/images/51/45051151px2000x2000.jpg
POROTON®-FZ7-425 | 3142096 | 6 | 90 min | F 90 | 12 DF, 14 DF | Planstein | tragend | Ziegel | 47,20 - 48,30 | 365,00 - 425,00 | 249,00 | 248,00 | Mineralwolle | Z-17.1-1060 | 0,00 - 3,00 | 0,55 | 0,16 - 0,18 | 0,07 | 365,00 - 425,00 | 3, 2,25 | 36, 48 | 519, 592 | für tragende raumabschließende Wände | Datenblatt | 6,5 | 1,7 | 16 | 0.4 bis 0.9 | 47,2, 48,3 | µ = 5 / 20 | https://cdn.ais-online.de/m2/19/16469019/images/51/45051151px2000x2000.jpg
powered by Heinze