## Schlagmann Poroton
Schlagmann Poroton
Name | Druckfestigkeitsklasse | Feuerwiderstandsklasse | bewertetes Schalldämm-Maß Rw, R (dB) | Höhe (mm) | Länge (mm) | Rohdichteklasse Mauerstein (kg/dm³) | U-Wert (W/(m²K)) | Wärmeleitfähigkeit (W/(m*K)) | Wanddicke (mm) | Mauerwerksdruckfestigkeit (MN/m²) | Befestigung mit Dryfix Planziegel-Kleber | Bilder
POROTON® Planziegel-FZ9 Dryfix | 10 | F 90 | 50,10 - 53,70 | 249,00 | 248,00 | 0,90 | 0,23 - 0,28 | 0,09 | 300,00 - 365,00 | 2,7 | Ja | https://cdn.ais-online.de/m2/19/16469019/images/61/45051061px2000x2000.jpg
POROTON® Planziegel-FZ9 Dryfix 30,0 cm | 10 | F 90 | 50,10 - 53,70 | 249,00 | 248,00 | 0,90 | 0,23 - 0,28 | 0,09 | 300,00 - 365,00 | 2,7 | Ja | https://cdn.ais-online.de/m2/19/16469019/images/61/45051061px2000x2000.jpg
POROTON® Planziegel-FZ9 Dryfix 36,5 cm | 10 | F 90 | 50,10 - 53,70 | 249,00 | 248,00 | 0,90 | 0,23 - 0,28 | 0,09 | 300,00 - 365,00 | 2,7 | Ja | https://cdn.ais-online.de/m2/19/16469019/images/61/45051061px2000x2000.jpg
powered by Heinze