## Schlagmann Poroton
Schlagmann Poroton
Name | Druckfestigkeitsklasse | Feuerbeständigkeit | Feuerwiderstandsklasse | Format | Werkstoff | Breite (mm) | Höhe (mm) | Länge (mm) | Zulassungs-/Prüfzeugnis-Nr | Geeignet für Erdbebenzone | Rohdichteklasse Mauerstein (kg/dm³) | U-Wert (W/(m²K)) | Wärmeleitfähigkeit (W/(m*K)) | Wanddicke (mm) | Rechenwert der Eigenlast (kN/m²) | Charakteristischer Wert der Mauerwerksdruckfestigkeit fk (MN/m²) | Bedarf Ziegel (Stück/m²) | Verarbeitungsrichtwert (h/m²) | Bilder
POROTON® Planziegel-T0,8 EB Dryfix | 12 | 90 min | F 90 | 12 DF | Ziegel | 175,00 - 240,00 | 249,00 | 373,00 - 498,00 | Z-17.1-868 | 0,00 - 3,00 | 0,80 | 1,09 - 1,33 | 0,39 | 175,00 - 240,00 | 9 | 4,7 | 8, 10,7 | 0.3 bis 0.5, 0.4 bis 0.5 | https://cdn.ais-online.de/m2/19/16469019/images/95/48961895px1000x625.webp
Planziegel-T0,8-175 EB | 12 | 90 min | F 90 | 12 DF | Ziegel | 175,00 - 240,00 | 249,00 | 373,00 - 498,00 | Z-17.1-868 | 0,00 - 3,00 | 0,80 | 1,09 - 1,33 | 0,39 | 175,00 - 240,00 | 9 | 4,7 | 8, 10,7 | 0.3 bis 0.5, 0.4 bis 0.5 | https://cdn.ais-online.de/m2/19/16469019/images/95/48961895px1000x625.webp
Planziegel-T0,8-240 EB | 12 | 90 min | F 90 | 12 DF | Ziegel | 175,00 - 240,00 | 249,00 | 373,00 - 498,00 | Z-17.1-868 | 0,00 - 3,00 | 0,80 | 1,09 - 1,33 | 0,39 | 175,00 - 240,00 | 9 | 4,7 | 8, 10,7 | 0.3 bis 0.5, 0.4 bis 0.5 | https://cdn.ais-online.de/m2/19/16469019/images/95/48961895px1000x625.webp
powered by Heinze