## Schlagmann Poroton
Schlagmann Poroton
Name | Druckfestigkeitsklasse | Feuerwiderstandsklasse | Höhe (mm) | Länge (mm) | Rohdichteklasse Mauerstein (kg/dm³) | U-Wert (W/(m²K)) | Wärmeleitfähigkeit (W/(m*K)) | Wanddicke (mm) | Mauerwerksdruckfestigkeit (MN/m²) | Befestigung mit Dryfix Planziegel-Kleber | Bilder
POROTON® Planziegel-T10® Dryfix | 6 | F 90 | 249,00 | 248,00 | 0,65 | 0,22 - 0,25 | 0,10 | 365,00 - 425,00 | 1,1 | Ja | https://cdn.ais-online.de/m2/19/16469019/images/43/45051143px2000x2000.jpg
POROTON® Planziegel-T10® Dryfix 36,5 cm | 6 | F 90 | 249,00 | 248,00 | 0,65 | 0,22 - 0,25 | 0,10 | 365,00 - 425,00 | 1,1 | Ja | https://cdn.ais-online.de/m2/19/16469019/images/43/45051143px2000x2000.jpg
POROTON® Planziegel-T10® Dryfix 42,5 cm | 6 | F 90 | 249,00 | 248,00 | 0,65 | 0,22 - 0,25 | 0,10 | 365,00 - 425,00 | 1,1 | Ja | https://cdn.ais-online.de/m2/19/16469019/images/43/45051143px2000x2000.jpg
powered by Heinze