## Schlagmann Poroton
Schlagmann Poroton
Name | HAN | Druckfestigkeitsklasse | Feuerbeständigkeit | Feuerwiderstandsklasse | Format | Produkt | Tragverhalten | Werkstoff | Breite (mm) | Höhe (mm) | Länge (mm) | Zulassungs-/Prüfzeugnis-Nr | Geeignet für Erdbebenzone | Rohdichteklasse Mauerstein (kg/dm³) | U-Wert (W/(m²K)) | Wärmeleitfähigkeit (W/(m*K)) | Wanddicke (mm) | Paletteninhalt (m² bzw. lfm) | Paletteninhalt (Stück) | Gewicht (kg/Palette) | Feuerwiderstandsklasse | Ausnutzungsfaktor im Brandfall αfi | Rechenwert der Eigenlast (kN/m²) | Charakteristischer Wert der Mauerwerksdruckfestigkeit fk (MN/m²) | Bedarf Ziegel (Stück/m²) | Verarbeitungsrichtwert (h/m²) | Wasserdampfdurchlässigkeit (µ) | Bilder
POROTON® Planziegel-T10® |  | 6 | 90 min | F 90 | 12 DF, 14 DF | Planstein | tragend | Ziegel | 365,00 - 425,00 | 249,00 | 248,00 | Z-17.1-889 | 0,00 - 3,00 | 0,65 | 0,22 - 0,25 | 0,10 | 365,00 - 425,00 | 2,25, 3 | 36, 48 | 624, 713 | für tragende raumabschließende Wände | Datenblatt | 7,5 | 1,8 | 16 | 0.4 bis 0.9, 0.4 bis 0.8 | µ = 5 / 20 | https://cdn.ais-online.de/m2/19/16469019/images/43/45051143px2000x2000.jpg
Planziegel-T10®-365 | 3236220 | 6 | 90 min | F 90 | 12 DF, 14 DF | Planstein | tragend | Ziegel | 365,00 - 425,00 | 249,00 | 248,00 | Z-17.1-889 | 0,00 - 3,00 | 0,65 | 0,22 - 0,25 | 0,10 | 365,00 - 425,00 | 2,25, 3 | 36, 48 | 624, 713 | für tragende raumabschließende Wände | Datenblatt | 7,5 | 1,8 | 16 | 0.4 bis 0.9, 0.4 bis 0.8 | µ = 5 / 20 | https://cdn.ais-online.de/m2/19/16469019/images/43/45051143px2000x2000.jpg
Planziegel-T10®-425 | 3242110 | 6 | 90 min | F 90 | 12 DF, 14 DF | Planstein | tragend | Ziegel | 365,00 - 425,00 | 249,00 | 248,00 | Z-17.1-889 | 0,00 - 3,00 | 0,65 | 0,22 - 0,25 | 0,10 | 365,00 - 425,00 | 2,25, 3 | 36, 48 | 624, 713 | für tragende raumabschließende Wände | Datenblatt | 7,5 | 1,8 | 16 | 0.4 bis 0.9, 0.4 bis 0.8 | µ = 5 / 20 | https://cdn.ais-online.de/m2/19/16469019/images/43/45051143px2000x2000.jpg
powered by Heinze